## Report
Bezeichnung Befund | Art | Verdachtsmoment | Material | Zugehöriges Bauteil | Farbe | Gebäude/Bereich | Stockwerk/Ebene | Raum/Teilbereich | Bemerkung Probe/Befund | Bemerkung Verdachtsmoment | Erfassungszeitpunkt | Probenehmer | Überblick | Detail | Dateiname Überblick | Dateiname Detail | Menge | Einheit | Mischprobe | Verdacht | Einstufung | Angenommene Trefferwahrscheinlichkeit | Einheit | Aussagesicherheit | Einheit | Risikomenge | Einheit | Begründung | Ergebnis Analytik | Bewertung | Aufgabe | Referenzkarte | X-Koordinate | Y-Koordinate
MaP-1 | Einzelprobe | VM-1 | Putz | Wand |  | Schlafzimmer | DG | Wand |  |  | 16.4.2026 - 09:29 | Claudio Tavella |  |  | Schlafzimmer-DG-Wand_MaP-1_26-04-16.jpg | Schlafzimmer-DG-Wand_MaP-1_detail_26-04-16.jpg |  | - |  | Asbest | Asbest: Nicht eingestuft
MaP-2 | Einzelprobe | VM-1 | Putz | Wand |  | Treppenhaus / Gang | OG/UG | Wand |  |  | 16.4.2026 - 13:07 | Claudio Tavella |  |  | Treppenhaus - Gang -OG-UG-Wand _MaP-2_26-04-16.jpg | Treppenhaus - Gang -OG-UG-Wand _MaP-2_detail_26-04-16.jpg |  | - |  | Asbest | Asbest: Nicht eingestuft
MaP-3 | Einzelprobe | VM-1 | Putz | Wand |  | Schlafzimmer | OG | Wand |  |  | 16.4.2026 - 13:09 | Claudio Tavella |  |  | Schlafzimmer-OG-Wand _MaP-3_26-04-16.jpg | Schlafzimmer-OG-Wand _MaP-3_detail_26-04-16.jpg |  | - |  | Asbest | Asbest: Nicht eingestuft
MaP-4 | Einzelprobe | VM-1 | Putz | Wand |  | Bad/ Dusche | OG | Wand |  |  | 16.4.2026 - 13:13 | Claudio Tavella |  |  | Bad- Dusche -OG-Wand _MaP-4_26-04-16.jpg | Bad- Dusche -OG-Wand _MaP-4_detail_26-04-16.jpg |  | - |  | Asbest | Asbest: Nicht eingestuft
MaP-5 | Einzelprobe | VM-3 | Plattenkleber | Wand |  | Bad/ Dusche | OG | Wand |  |  | 16.4.2026 - 13:14 | Claudio Tavella |  |  | Bad- Dusche -OG-Wand _MaP-5_26-04-16.jpg | Bad- Dusche -OG-Wand _MaP-5_detail_26-04-16.jpg |  | - |  | Asbest | Asbest: Nicht eingestuft
MaP-6 | Einzelprobe | VM-4 | Plattenkleber | Boden |  | Bad/ Dusche | OG | Boden |  |  | 17.4.2026 - 08:03 | Claudio Tavella |  |  | Bad- Dusche -OG-Boden _MaP-6_26-04-17.jpg | Bad- Dusche -OG-Boden _MaP-6_detail_26-04-17.jpg |  | - |  | Asbest | Asbest: Nicht eingestuft
MaP-7 | Einzelprobe | VM-2 | Putz | Decke |  | Treppenhaus / Gang | OG/UG | Decke |  |  | 16.4.2026 - 13:19 | Claudio Tavella |  |  | Treppenhaus - Gang -OG-UG-Decke _MaP-7_26-04-16.jpg | Treppenhaus - Gang -OG-UG-Decke _MaP-7_detail_26-04-16.jpg |  | - |  | Asbest | Asbest: Nicht eingestuft
MaP-8 | Einzelprobe | VM-4 | Plattenkleber | Boden |  | Wohnzimmer | EG | Boden |  |  | 16.4.2026 - 13:21 | Claudio Tavella |  |  | Wohnzimmer -EG -Boden _MaP-8_26-04-16.jpg | Wohnzimmer -EG -Boden _MaP-8_detail_26-04-16.jpg |  | - |  | Asbest | Asbest: Nicht eingestuft
MaP-9 | Einzelprobe | VM-1 | Putz | Wand |  | Wohnzimmer | EG | Chemineè |  |  | 16.4.2026 - 13:25 | Claudio Tavella |  |  | Wohnzimmer -EG -Chemineè_MaP-9_26-04-16.jpg | Wohnzimmer -EG -Chemineè_MaP-9_detail_26-04-16.jpg |  | - |  | Asbest | Asbest: Nicht eingestuft
MaP-10 | Einzelprobe | VM-1 | Putz | Wand |  | Wohnzimmer / Küche | EG | Wand |  |  | 16.4.2026 - 13:27 | Claudio Tavella |  |  | Wohnzimmer - Küche -EG-Wand _MaP-10_26-04-16.jpg | Wohnzimmer - Küche -EG-Wand _MaP-10_detail_26-04-16.jpg |  | - |  | Asbest | Asbest: Nicht eingestuft
MaP-11 | Einzelprobe | VM-2 | Putz | Decke |  | Wohnzimmer / Küche | EG | Decke |  |  | 16.4.2026 - 13:30 | Claudio Tavella |  |  | Wohnzimmer - Küche -EG-Decke _MaP-11_26-04-16.jpg | Wohnzimmer - Küche -EG-Decke _MaP-11_detail_26-04-16.jpg |  | - |  | Asbest | Asbest: Nicht eingestuft
MaP-12 | Einzelprobe | VM-3 | Plattenkleber | Wand |  | Küche | EG | Wand |  |  | 16.4.2026 - 13:33 | Claudio Tavella |  |  | Küche-EG-Wand _MaP-12_26-04-16.jpg | Küche-EG-Wand _MaP-12_detail_26-04-16.jpg |  | - |  | Asbest | Asbest: Nicht eingestuft
MaP-14 | Einzelprobe | VM-4 | Plattenkleber | Boden |  | WC | EG | Boden |  |  | 16.4.2026 - 13:38 | Claudio Tavella |  |  | WC-EG-Boden _MaP-14_26-04-16.jpg | WC-EG-Boden _MaP-14_detail_26-04-16.jpg |  | - |  | Asbest | Asbest: Nicht eingestuft
MaP-15 | Einzelprobe | VM-1 | Putz | Wand |  | WC | EG | Wand / Decke |  |  | 16.4.2026 - 13:38 | Claudio Tavella |  |  | WC-EG-Wand - ..._MaP-15_26-04-16.jpg | WC-EG-Wand - ..._MaP-15_detail_26-04-16.jpg |  | - |  | Asbest | Asbest: Nicht eingestuft
MaP-16 | Einzelprobe | VM-4 | Plattenkleber | Boden |  | Waschküche/ Gang | UG | Boden |  |  | 16.4.2026 - 13:45 | Claudio Tavella |  |  | Waschküche- Gang -UG-Boden _MaP-16_26-04-16.jpg | Waschküche- Gang -UG-Boden _MaP-16_detail_26-04-16.jpg |  | - |  | Asbest | Asbest: Nicht eingestuft
MaP-17 | Einzelprobe | VM-8 | Cushio Vinyl | Boden |  | Eingang | UG | Boden |  | Schwarzer Kleber | 16.4.2026 - 13:49 | Claudio Tavella |  |  | Eingang -UG -Boden _MaP-17_26-04-16.jpg | Eingang -UG -Boden _MaP-17_detail_26-04-16.jpg |  | - |  | Asbest | Asbest: Nicht eingestuft
MaP-18 | Einzelprobe | VM-1 | Putz | Wand |  | Fassade | EG/ DG | Wand |  |  | 16.4.2026 - 13:53 | Claudio Tavella |  |  | Fassade -EG- DG-Wand _MaP-18_26-04-16.jpg | Fassade -EG- DG-Wand _MaP-18_detail_26-04-16.jpg |  | - |  | Asbest | Asbest: Nicht eingestuft
MaP-19 | Einzelprobe | VM-1 | Putz | Wand |  | Fassade | EG/ DG | Wand |  |  | 16.4.2026 - 13:58 | Claudio Tavella |  |  | Fassade -EG- DG-Wand _MaP-19_26-04-16.jpg | Fassade -EG- DG-Wand _MaP-19_detail_26-04-16.jpg |  | - |  | Asbest | Asbest: Nicht eingestuft
MaP-20 | Einzelprobe | VM-4 | Plattenkleber | Boden |  | Eingang | EG | Boden |  |  | 16.4.2026 - 13:58 | Claudio Tavella |  |  | Eingang -EG -Boden _MaP-20_26-04-16.jpg | Eingang -EG -Boden _MaP-20_detail_26-04-16.jpg |  | - |  | Asbest | Asbest: Nicht eingestuft
VB-2 | Visueller Befund | VM-5 | Asbestschnur | Chemineé |  | Wohnzimmer | EG | Chemineé |  |  | 16.4.2026 - 13:22 | Claudio Tavella |  |  | Wohnzimmer -EG -Chemineé_VB-2_26-04-16.jpg | Wohnzimmer -EG -Chemineé_VB-2_detail_26-04-16.jpg |  | - |  | Asbest | Asbest: Ungeklärt
VB-3 | Visueller Befund | VM-3 | Plattenkleber | Wand |  | WC | EG | Wand |  |  | 16.4.2026 - 13:37 | Claudio Tavella |  |  | WC-EG-Wand _VB-3_26-04-16.jpg | WC-EG-Wand _VB-3_detail_26-04-16.jpg |  | - |  | Asbest | Asbest: Nicht eingestuft
VB-4 | Visueller Befund | VM-7 | Faserzement | Elektrotableau |  | Waschküche | UG | Elektrotableau |  |  | 16.4.2026 - 13:46 | Claudio Tavella |  |  | Waschküche-UG-Elektro..._VB-4_26-04-16.jpg | Waschküche-UG-Elektro..._VB-4_detail_26-04-16.jpg |  | - |  | Asbest | Asbest: Widerlegt