## Report
Bezeichnung Befund | Art | Verdachtsmoment | Material | Zugehöriges Bauteil | Farbe | Gebäude/Bereich | Stockwerk/Ebene | Raum/Teilbereich | Bemerkung Probe/Befund | Bemerkung Verdachtsmoment | Erfassungszeitpunkt | Probenehmer | Überblick | Detail | Dateiname Überblick | Dateiname Detail | Menge | Einheit | Mischprobe | Verdacht | Einstufung | Angenommene Trefferwahrscheinlichkeit | Einheit | Aussagesicherheit | Einheit | Risikomenge | Einheit | Begründung | Ergebnis Analytik | Bewertung | Aufgabe | Referenzkarte | X-Koordinate | Y-Koordinate
MaP-1 | Einzelprobe | VM-2 | Plattenkleber | Wand |  | Küche | EG | Wand |  |  | 14.2.2025 - 09:21 |  |  |  | Küche -EG-Wand _MaP-1_25-02-14.jpg | Küche -EG-Wand _MaP-1_detail_25-02-14.jpg |  | - |  | Asbest | Asbest: Bestätigt
MaP-2 | Einzelprobe | VM-3 | Putz | Decke |  | Küche / Wohnzimmer / Gang | EG | Wand |  |  | 14.2.2025 - 09:22 |  |  |  | Küche - Wohnzimme...-EG -Wand _MaP-2_25-02-14.jpg | Küche - Wohnzimme...-EG -Wand _MaP-2_detail_25-02-14.jpg |  | - |  | Asbest | Asbest: Widerlegt
MaP-3 | Einzelprobe | VM-4 | Plattenkleber | Boden |  | Küche / Wohnzimmer / Gang / WC / Bad | EG | Boden |  |  | 14.2.2025 - 09:25 |  |  |  | Küche - Wohnzimme...-EG -Boden _MaP-3_25-02-14.jpg | Küche - Wohnzimme...-EG -Boden _MaP-3_detail_25-02-14.jpg |  | - |  | Asbest | Asbest: Widerlegt
MaP-4 | Einzelprobe | VM-5 | Plattenkleber | Wand |  | WC | EG | Wand |  |  | 14.2.2025 - 09:28 |  |  |  | WC -EG -Wand _MaP-4_25-02-14.jpg | WC -EG -Wand _MaP-4_detail_25-02-14.jpg |  | - |  | Asbest | Asbest: Bestätigt
MaP-5 | Einzelprobe | VM-6 | Putz | Decke |  | WC | EG | Decke |  |  | 14.2.2025 - 09:29 |  |  |  | WC -EG -Decke _MaP-5_25-02-14.jpg | WC -EG -Decke _MaP-5_detail_25-02-14.jpg |  | - |  | Asbest | Asbest: Widerlegt
MaP-6 | Einzelprobe | VM-7 | Putz | Wand |  | Gang | EG | Wand |  |  | 14.2.2025 - 09:29 |  |  |  | Gang -EG -Wand _MaP-6_25-02-14.jpg | Gang -EG -Wand _MaP-6_detail_25-02-14.jpg |  | - |  | Asbest | Asbest: Widerlegt
MaP-7 | Einzelprobe | VM-8 | Putz | Decke |  | Schlafzimmer | EG | Decke |  |  | 14.2.2025 - 09:30 |  |  |  | Schlafzimmer -EG -Decke _MaP-7_25-02-14.jpg | Schlafzimmer -EG -Decke _MaP-7_detail_25-02-14.jpg |  | - |  | Asbest | Asbest: Widerlegt
MaP-8 | Einzelprobe | VM-9 | Putz | Wand |  | Schlafzimmer | EG | Wand |  |  | 14.2.2025 - 09:31 |  |  |  | Schlafzimmer -EG -Wand _MaP-8_25-02-14.jpg | Schlafzimmer -EG -Wand _MaP-8_detail_25-02-14.jpg |  | - |  | Asbest | Asbest: Widerlegt
MaP-9 | Einzelprobe | VM-10 | Plattenkleber | Boden |  | Schlafzimmer | EG | Boden |  |  | 14.2.2025 - 09:44 |  |  |  | Schlafzimmer -EG -Boden _MaP-9_25-02-14.jpg | Schlafzimmer -EG -Boden _MaP-9_detail_25-02-14.jpg |  | - |  | Asbest | Asbest: Widerlegt
MaP-10 | Einzelprobe | VM-11 | Putz | Decke |  | Dusche | EG | Decke |  |  | 14.2.2025 - 09:45 |  |  |  | Dusche -EG -Decke _MaP-10_25-02-14.jpg | Dusche -EG -Decke _MaP-10_detail_25-02-14.jpg |  | - |  | Asbest | Asbest: Widerlegt
MaP-11 | Einzelprobe | VM-12 | Plattenkleber | Wand |  | Dusche | EG | Wand |  |  | 14.2.2025 - 09:46 |  |  |  | Dusche -EG -Wand _MaP-11_25-02-14.jpg | Dusche -EG -Wand _MaP-11_detail_25-02-14.jpg |  | - |  | Asbest | Asbest: Widerlegt
MaP-12 | Einzelprobe | VM-13 | Putz | Decke |  | Bad | EG | Decke |  |  | 14.2.2025 - 09:47 |  |  |  | Bad -EG -Decke _MaP-12_25-02-14.jpg | Bad -EG -Decke _MaP-12_detail_25-02-14.jpg |  | - |  | Asbest | Asbest: Widerlegt
MaP-13 | Einzelprobe | VM-14 | Plattenkleber | Wand |  | Bad | EG | Wand |  |  | 14.2.2025 - 09:48 |  |  |  | Bad -EG -Wand _MaP-13_25-02-14.jpg | Bad -EG -Wand _MaP-13_detail_25-02-14.jpg |  | - |  | Asbest | Asbest: Bestätigt
MaP-14 | Einzelprobe | VM-15 | Putz | Wand |  | Gang / Treppenhaus | EG / UG | Wand |  |  | 14.2.2025 - 10:01 |  |  |  | Gang - Treppenhaus -EG - UG -Wand _MaP-14_25-02-14.jpg | Gang - Treppenhaus -EG - UG -Wand _MaP-14_detail_25-02-14.jpg |  | - |  | Asbest | Asbest: Widerlegt
MaP-15 | Einzelprobe | VM-16 | Plattenkleber | Wand |  | Waschküche | UG | Wand |  |  | 14.2.2025 - 10:02 |  |  |  | Waschküche -UG -Wand _MaP-15_25-02-14.jpg | Waschküche -UG -Wand _MaP-15_detail_25-02-14.jpg |  | - |  | Asbest | Asbest: Bestätigt
MaP-16 | Einzelprobe | VM-17 | Putz | Wand |  | Waschküche | UG | Wand |  |  | 14.2.2025 - 10:03 |  |  |  | Waschküche -UG -Wand _MaP-16_25-02-14.jpg | Waschküche -UG -Wand _MaP-16_detail_25-02-14.jpg |  | - |  | Asbest | Asbest: Widerlegt
MaP-17 | Einzelprobe | VM-18 | Putz | Decke |  | Waschküche | UG | Decke |  |  | 14.2.2025 - 10:03 |  |  |  | Waschküche -UG -Decke _MaP-17_25-02-14.jpg | Waschküche -UG -Decke _MaP-17_detail_25-02-14.jpg |  | - |  | Asbest | Asbest: Widerlegt
MaP-18 | Einzelprobe | VM-19 | Plattenkleber | Wand |  | Dusche / WC | UG | Wand |  |  | 14.2.2025 - 10:04 |  |  |  | Dusche - WC -UG -Wand _MaP-18_25-02-14.jpg | Dusche - WC -UG -Wand _MaP-18_detail_25-02-14.jpg |  | - |  | Asbest | Asbest: Bestätigt
MaP-19 | Einzelprobe | VM-20 | Putz | Wand |  | Hobbyraum | UG | Wand |  |  | 14.2.2025 - 10:05 |  |  |  | Hobbyraum -UG -Wand _MaP-19_25-02-14.jpg | Hobbyraum -UG -Wand _MaP-19_detail_25-02-14.jpg |  | - |  | Asbest | Asbest: Widerlegt
MaP-20 | Einzelprobe | VM-21 | Plattenkleber | Wand |  | Hobbyraum | UG | Wand |  |  | 14.2.2025 - 10:06 |  |  |  | Hobbyraum -UG -Wand _MaP-20_25-02-14.jpg | Hobbyraum -UG -Wand _MaP-20_detail_25-02-14.jpg |  | - |  | Asbest | Asbest: Bestätigt
MaP-21 | Einzelprobe | VM-22 | Plattenkleber | Boden |  | Alle Schlafzimmer / Gang | UG | Boden |  |  | 14.2.2025 - 10:08 |  |  |  | Alle Schlafzimmer...-UG -Boden _MaP-21_25-02-14.jpg | Alle Schlafzimmer...-UG -Boden _MaP-21_detail_25-02-14.jpg |  | - |  | Asbest | Asbest: Widerlegt
VB-1 | Visueller Befund | VM-23 | Faserzement | Wand |  | Gang | UG | Wand |  |  | 14.2.2025 - 10:09 |  |  |  | Gang -UG -Wand _VB-1_25-02-14.jpg | Gang -UG -Wand _VB-1_detail_25-02-14.jpg | 1 | m² |  | Asbest | Asbest: Bestätigt | 80 | % | -2.220446e-14 | % | 0.8 | m²
VB-2 | Visueller Befund | VM-1 | Eternitrohr | Wand |  | Wand | EG / UG |  |  |  | 14.2.2025 - 10:28 |  |  |  | Wand -EG - UG-_VB-2_25-02-14.jpg | Wand -EG - UG-_VB-2_detail_25-02-14.jpg |  | - |  | Asbest | Asbest: Bestätigt