## Report
Bezeichnung Befund | Art | Verdachtsmoment | Material | Zugehöriges Bauteil | Farbe | Gebäude/Bereich | Stockwerk/Ebene | Raum/Teilbereich | Bemerkung Probe/Befund | Bemerkung Verdachtsmoment | Erfassungszeitpunkt | Probenehmer | Überblick | Detail | Dateiname Überblick | Dateiname Detail | Menge | Einheit | Mischprobe | Verdacht | Einstufung | Angenommene Trefferwahrscheinlichkeit | Einheit | Aussagesicherheit | Einheit | Risikomenge | Einheit | Begründung | Ergebnis Analytik | Bewertung | Aufgabe | Referenzkarte | X-Koordinate | Y-Koordinate
MaP-1 | Einzelprobe | VM-1 | Verputz | Wand |  | Räucherofen | DG | Wand |  |  | 14.4.2026 - 09:34 | Claudio Tavella |  |  | Räucherofen -DG -Wand _MaP-1_26-04-14.jpg | Räucherofen -DG -Wand _MaP-1_detail_26-04-14.jpg |  | - |  | Asbest | Asbest: Widerlegt
MaP-2 | Einzelprobe | VM-2 | Verputz | Decke |  | Bad | OG | Decke |  |  | 14.4.2026 - 09:44 | Claudio Tavella |  |  | Bad -OG -Decke _MaP-2_26-04-14.jpg | Bad -OG -Decke _MaP-2_detail_26-04-14.jpg |  | - |  | Asbest | Asbest: Widerlegt
MaP-3 | Einzelprobe | VM-1 | Verputz | Wand |  | Bad | OG | Wand |  |  | 14.4.2026 - 09:46 | Claudio Tavella |  |  | Bad -OG -Wand _MaP-3_26-04-14.jpg | Bad -OG -Wand _MaP-3_detail_26-04-14.jpg |  | - |  | Asbest | Asbest: Widerlegt
MaP-4 | Einzelprobe | VM-10 | Cushio Vinyl | Boden |  | Bad | OG | Boden |  |  | 14.4.2026 - 09:49 | Claudio Tavella |  |  | Bad -OG -Boden_MaP-4_26-04-14.jpg | Bad -OG -Boden_MaP-4_detail_26-04-14.jpg |  | - |  | Asbest | Asbest: Widerlegt
MaP-5 | Einzelprobe | VM-3 | Fliesenkleber | Wand |  | Bad | OG | Wand |  |  | 14.4.2026 - 09:51 | Claudio Tavella |  |  | Bad -OG -Wand _MaP-5_26-04-14.jpg | Bad -OG -Wand _MaP-5_detail_26-04-14.jpg |  | - |  | Asbest | Asbest: Widerlegt
MaP-6 | Einzelprobe | VM-2 | Verputz | Decke |  | Schlafzimmer | OG | Decke |  |  | 14.4.2026 - 09:52 | Claudio Tavella |  |  | Schlafzimmer -OG -Decke _MaP-6_26-04-14.jpg | Schlafzimmer -OG -Decke _MaP-6_detail_26-04-14.jpg |  | - |  | Asbest | Asbest: Widerlegt
MaP-7 | Einzelprobe | VM-1 | Verputz | Wand |  | Schlafzimmer | OG | Wand |  |  | 14.4.2026 - 09:54 | Claudio Tavella |  |  | Schlafzimmer -OG -Wand _MaP-7_26-04-14.jpg | Schlafzimmer -OG -Wand _MaP-7_detail_26-04-14.jpg |  | - |  | Asbest | Asbest: Widerlegt
MaP-8 | Einzelprobe | VM-11 | Schlake | Boden |  | geamtes Haus | DG/ UG | Boden |  |  | 14.4.2026 - 09:55 | Claudio Tavella |  |  | geamtes Haus -DG- UG -Boden_MaP-8_26-04-14.jpg | geamtes Haus -DG- UG -Boden_MaP-8_detail_26-04-14.jpg |  | - |  | Asbest | Asbest: Widerlegt
MaP-9 | Einzelprobe | VM-2 | Verputz | Decke |  | Tteppenhaus / Gang | DG/UG | Decke |  |  | 14.4.2026 - 09:57 | Claudio Tavella |  |  | Tteppenhaus - Gang -DG-UG -Decke _MaP-9_26-04-14.jpg | Tteppenhaus - Gang -DG-UG -Decke _MaP-9_detail_26-04-14.jpg |  | - |  | Asbest | Asbest: Widerlegt
MaP-10 | Einzelprobe | VM-1 | Verputz | Wand |  | Tteppenhaus / Gang | DG/UG | Wand |  |  | 14.4.2026 - 09:58 | Claudio Tavella |  |  | Tteppenhaus - Gang -DG-UG -Wand _MaP-10_26-04-14.jpg | Tteppenhaus - Gang -DG-UG -Wand _MaP-10_detail_26-04-14.jpg |  | - |  | Asbest | Asbest: Widerlegt
MaP-11 | Einzelprobe | VM-10 | Cushio Vinyl | Boden |  | Postschalter | EG | Boden |  |  | 14.4.2026 - 10:09 | Claudio Tavella |  |  | Postschalter -EG -Boden _MaP-11_26-04-14.jpg | Postschalter -EG -Boden _MaP-11_detail_26-04-14.jpg |  | - |  | Asbest | Asbest: Widerlegt
MaP-12 | Einzelprobe | VM-3 | Fliesenkleber | Wand |  | Küche / Gang / WC | EG | Sockel |  |  | 14.4.2026 - 10:12 | Claudio Tavella |  |  | Küche - Gang - WC-EG -Sockel _MaP-12_26-04-14.jpg | Küche - Gang - WC-EG -Sockel _MaP-12_detail_26-04-14.jpg |  | - |  | Asbest | Asbest: Widerlegt
MaP-13 | Einzelprobe | VM-4 | Fliesenkleber | Boden |  | Küche / Gang / WC | EG | Boden |  |  | 14.4.2026 - 10:14 | Claudio Tavella |  |  | Küche - Gang - WC-EG -Boden_MaP-13_26-04-14.jpg | Küche - Gang - WC-EG -Boden_MaP-13_detail_26-04-14.jpg |  | - |  | Asbest | Asbest: Widerlegt
MaP-14 | Einzelprobe | VM-2 | Verputz | Decke |  | Küche | EG | Decke |  |  | 14.4.2026 - 10:19 | Claudio Tavella |  |  | Küche-EG-Decke _MaP-14_26-04-14.jpg | Küche-EG-Decke _MaP-14_detail_26-04-14.jpg |  | - |  | Asbest | Asbest: Widerlegt
MaP-15 | Einzelprobe | VM-1 | Verputz | Wand |  | Küche | EG | Wand |  |  | 14.4.2026 - 10:21 | Claudio Tavella |  |  | Küche-EG-Wand _MaP-15_26-04-14.jpg | Küche-EG-Wand _MaP-15_detail_26-04-14.jpg |  | - |  | Asbest | Asbest: Widerlegt
MaP-16 | Einzelprobe | VM-17 | Fliesenkleber | Wand |  | Küche | EG | Wand |  |  | 14.4.2026 - 10:22 | Claudio Tavella |  |  | Küche-EG-Wand _MaP-16_26-04-14.jpg | Küche-EG-Wand _MaP-16_detail_26-04-14.jpg |  | - |  | Asbest | Asbest: Bestätigt
MaP-17 | Einzelprobe | VM-2 | Verputz | Decke |  | WC | EG | Decke |  |  | 14.4.2026 - 10:24 | Claudio Tavella |  |  | WC-EG -Decke_MaP-17_26-04-14.jpg | WC-EG -Decke_MaP-17_detail_26-04-14.jpg |  | - |  | Asbest | Asbest: Widerlegt
MaP-18 | Einzelprobe | VM-1 | Verputz | Wand |  | WC | EG | Wand |  |  | 14.4.2026 - 10:27 | Claudio Tavella |  |  | WC-EG -Wand _MaP-18_26-04-14.jpg | WC-EG -Wand _MaP-18_detail_26-04-14.jpg |  | - |  | Asbest | Asbest: Widerlegt
MaP-19 | Einzelprobe | VM-3 | Fliesenkleber | Wand |  | WC | EG | Wand |  |  | 14.4.2026 - 10:28 | Claudio Tavella |  |  | WC-EG -Wand _MaP-19_26-04-14.jpg | WC-EG -Wand _MaP-19_detail_26-04-14.jpg |  | - |  | Asbest | Asbest: Widerlegt
MaP-20 | Einzelprobe | VM-3 | Fliesenkleber | Wand |  | WC | EG | Wand |  |  | 14.4.2026 - 10:29 | Claudio Tavella |  |  | WC-EG -Wand _MaP-20_26-04-14.jpg | WC-EG -Wand _MaP-20_detail_26-04-14.jpg |  | - |  | Asbest | Asbest: Widerlegt
MaP-21 | Einzelprobe | VM-2 | Verputz | Decke |  | Wohnzimmer | EG | Decke |  |  | 14.4.2026 - 10:32 | Claudio Tavella |  |  | Wohnzimmer -EG -Decke _MaP-21_26-04-14.jpg | Wohnzimmer -EG -Decke _MaP-21_detail_26-04-14.jpg |  | - |  | Asbest | Asbest: Widerlegt
MaP-22 | Einzelprobe | VM-1 | Verputz | Wand |  | Wohnzimmer | EG | Wand |  |  | 14.4.2026 - 10:47 | Claudio Tavella |  |  | Wohnzimmer -EG -Wand _MaP-22_26-04-14.jpg | Wohnzimmer -EG -Wand _MaP-22_detail_26-04-14.jpg |  | - |  | Asbest | Asbest: Widerlegt
MaP-23 | Einzelprobe | VM-2 | Verputz | Decke |  | Gesamter Keller | UG | Decke |  |  | 14.4.2026 - 10:53 | Claudio Tavella |  |  | Gesamter Keller -UG-Decke _MaP-23_26-04-14.jpg | Gesamter Keller -UG-Decke _MaP-23_detail_26-04-14.jpg |  | - |  | Asbest | Asbest: Widerlegt
MaP-24 | Einzelprobe | VM-1 | Verputz | Wand |  | Gesamter Keller | UG | Wand |  |  | 14.4.2026 - 10:58 | Claudio Tavella |  |  | Gesamter Keller -UG-Wand_MaP-24_26-04-14.jpg | Gesamter Keller -UG-Wand_MaP-24_detail_26-04-14.jpg |  | - |  | Asbest | Asbest: Widerlegt
MaP-25 | Einzelprobe | VM-3 | Fliesenkleber | Wand |  | Waschküche | UG | Wand/ Boden |  |  | 14.4.2026 - 10:59 | Claudio Tavella |  |  | Waschküche -UG -Wand- B..._MaP-25_26-04-14.jpg | Waschküche -UG -Wand- B..._MaP-25_detail_26-04-14.jpg |  | - |  | Asbest | Asbest: Widerlegt
MaP-26 | Einzelprobe | VM-1 | Verputz | Wand |  | Sockel | UG | Wand |  |  | 14.4.2026 - 11:02 | Claudio Tavella |  |  | Sockel-UG-Wand _MaP-26_26-04-14.jpg | Sockel-UG-Wand _MaP-26_detail_26-04-14.jpg |  | - |  | Asbest | Asbest: Widerlegt
MaP-27 | Einzelprobe | VM-1 | Verputz | Wand |  | Fassde | EG / DG | Wand |  |  | 14.4.2026 - 11:03 | Claudio Tavella |  |  | Fassde -EG - DG-Wand _MaP-27_26-04-14.jpg | Fassde -EG - DG-Wand _MaP-27_detail_26-04-14.jpg |  | - |  | Asbest | Asbest: Widerlegt
VB-1 | Visueller Befund | VM-6 | Faserzement | Unterdach |  | Estrich | DG | Unterdach |  |  | 14.4.2026 - 09:32 | Claudio Tavella |  |  | Estrich -DG -Unterdach _VB-1_26-04-14.jpg | Estrich -DG -Unterdach _VB-1_detail_26-04-14.jpg |  | - |  | Asbest | Asbest: Widerlegt
VB-2 | Visueller Befund | VM-7 | Faserzement | Fallrohr |  | geamtes Haus | DG/ UG | Fallrohr |  |  | 14.4.2026 - 09:34 | Claudio Tavella |  |  | geamtes Haus -DG- UG -Fallrohr _VB-2_26-04-14.jpg | geamtes Haus -DG- UG -Fallrohr _VB-2_detail_26-04-14.jpg | 30 | m |  | Asbest | Asbest: Bestätigt | 80 | % | 0 | % | 24 | m
VB-3 | Visueller Befund | VM-8 | Faserzement | Decke |  | Estrich | Räucherofen | Decke |  |  | 14.4.2026 - 09:36 | Claudio Tavella |  |  | Estrich -Räucher...-Decke _VB-3_26-04-14.jpg | Estrich -Räucher...-Decke _VB-3_detail_26-04-14.jpg | 2 | m² |  | Asbest | Asbest: Bestätigt | 80 | % | 0 | % | 1.6 | m²
VB-4 | Visueller Befund | VM-9 | Faserzement | Räucherofen |  | Räucherofen | DG | Räucherofen |  |  | 14.4.2026 - 09:39 | Claudio Tavella |  |  | Räucherofen -DG -Räucher..._VB-4_26-04-14.jpg | Räucherofen -DG -Räucher..._VB-4_detail_26-04-14.jpg |  | - |  | Asbest | Asbest: Ungeklärt
VB-5 | Visueller Befund | VM-12 | Faserzement | Brandschutz |  | Postschalter / Gang | EG | Wand |  |  | 14.4.2026 - 10:05 | Claudio Tavella |  |  | Postschalter - Gang -EG -Wand _VB-5_26-04-14.jpg | Postschalter - Gang -EG -Wand _VB-5_detail_26-04-14.jpg | 2 | Stück |  | Asbest | Asbest: Bestätigt | 80 | % | 0 | % | 1.6 | Stück
VB-6 | Visueller Befund | VM-13 | Asbestschüre | Heizofen |  | Küche | EG | Heizofen |  |  | 14.4.2026 - 10:16 | Claudio Tavella |  |  | Küche-EG-Heizofen _VB-6_26-04-14.jpg | Küche-EG-Heizofen _VB-6_detail_26-04-14.jpg | 2 | m |  | Asbest | Asbest: Bestätigt
VB-7 | Visueller Befund | VM-14 | Faserzement | Kachelofen |  | Wohnzimmer | EG | Kachelofen |  |  | 14.4.2026 - 10:30 | Claudio Tavella |  |  | Wohnzimmer -EG -Kachelo..._VB-7_26-04-14.jpg | Wohnzimmer -EG -Kachelo..._VB-7_detail_26-04-14.jpg |  | - |  | Asbest | Asbest: Ungeklärt
VB-8 | Visueller Befund | VM-15 | Faserzement | Waschbecken |  | Waschküche | UG | Waschbecken |  |  | 14.4.2026 - 10:51 | Claudio Tavella |  |  | Waschküche -UG-Waschbe..._VB-8_26-04-14.jpg | Waschküche -UG-Waschbe..._VB-8_detail_26-04-14.jpg | 1 | Stück |  | Asbest | Asbest: Bestätigt | 80 | % | 0 | % | 0.8 | Stück