## Report
Bezeichnung Befund | Art | Verdachtsmoment | Material | Zugehöriges Bauteil | Farbe | Gebäude/Bereich | Stockwerk/Ebene | Raum/Teilbereich | Bemerkung Probe/Befund | Bemerkung Verdachtsmoment | Erfassungszeitpunkt | Probenehmer | Überblick | Detail | Dateiname Überblick | Dateiname Detail | Menge | Einheit | Mischprobe | Verdacht | Einstufung | Angenommene Trefferwahrscheinlichkeit | Einheit | Aussagesicherheit | Einheit | Risikomenge | Einheit | Begründung | Ergebnis Analytik | Bewertung | Aufgabe | Referenzkarte | X-Koordinate | Y-Koordinate
MaP-1 | Einzelprobe | VM-1 | Plattenkleber | Wand |  | Milchkammer | EG | Wand |  |  | 21.4.2026 - 09:01 | Claudio Tavella |  |  | Milchkammer-EG-Wand _MaP-1_26-04-21.jpg | Milchkammer-EG-Wand _MaP-1_detail_26-04-21.jpg |  | - |  | Asbest | Asbest: Nicht eingestuft
MaP-2 | Einzelprobe | VM-4 | Faserzement | Türblatt |  | Milchkammer / Scheune | EG | Türblatt |  |  | 21.4.2026 - 09:04 | Claudio Tavella |  |  | Milchkammer - Sch...-EG-Türblatt_MaP-2_26-04-21.jpg | Milchkammer - Sch...-EG-Türblatt_MaP-2_detail_26-04-21.jpg | 8 | m² |  | Asbest | Asbest: Bestätigt | 80 | % | 84.05 | % | 1.02 | m²
MaP-3 | Einzelprobe | VM-3 | Putz | Wand |  | Stall | EG | Wand |  |  | 21.4.2026 - 09:10 | Claudio Tavella |  |  | Stall-EG-Wand _MaP-3_26-04-21.jpg | Stall-EG-Wand _MaP-3_detail_26-04-21.jpg |  | - |  | Asbest | Asbest: Nicht eingestuft
MaP-4 | Einzelprobe | VM-5 | Faserzement | Wand |  | Stall / Scheune | EG/ DG | Wand |  |  | 21.4.2026 - 09:13 | Claudio Tavella |  |  | Stall - Scheune -EG- DG-Wand _MaP-4_26-04-21.jpg | Stall - Scheune -EG- DG-Wand _MaP-4_detail_26-04-21.jpg |  | - |  | Asbest | Asbest: Nicht eingestuft
MaP-5 | Einzelprobe | VM-6 | Faserzement | Dach |  | Stall / Scheune | DG | Dach |  |  | 21.4.2026 - 09:17 | Claudio Tavella |  |  | Stall - Scheune -DG-Dach_MaP-5_26-04-21.jpg | Stall - Scheune -DG-Dach_MaP-5_detail_26-04-21.jpg |  | - |  | Asbest | Asbest: Nicht eingestuft
VB-1 | Visueller Befund | VM-2 | Plattenkleber | Boden |  | Milchkammer | EG | Boden |  |  | 21.4.2026 - 09:02 | Claudio Tavella |  |  | Milchkammer-EG-Boden _VB-1_26-04-21.jpg | Milchkammer-EG-Boden _VB-1_detail_26-04-21.jpg |  | - |  | Asbest Asbest | Asbest: Nicht eingestuft Asbest: Nicht eingestuft
VB-2 | Visueller Befund | VM-3 | Putz | Wand |  | Milchkammer | EG | Wand |  |  | 21.4.2026 - 09:03 | Claudio Tavella |  |  | Milchkammer-EG-Wand _VB-2_26-04-21.jpg | Milchkammer-EG-Wand _VB-2_detail_26-04-21.jpg |  | - |  | Asbest | Asbest: Nicht eingestuft
VB-3 | Visueller Befund | VM-7 | Putz | Wand / Decke / Boden |  | Schopf | EG/DG | Wand / Decke / Boden |  |  | 21.4.2026 - 09:29 | Claudio Tavella |  |  | Schopf -EG-DG-Wand - ..._VB-3_26-04-21.jpg | Schopf -EG-DG-Wand - ..._VB-3_detail_26-04-21.jpg |  | - |  | Asbest | Asbest: Widerlegt
VB-4 | Visueller Befund | VM-8 | Faserzement | Wand / Decke |  | Garage | EG | Wand / Decke |  |  | 21.4.2026 - 09:34 | Claudio Tavella |  |  | Garage -EG-Wand - ..._VB-4_26-04-21.jpg | Garage -EG-Wand - ..._VB-4_detail_26-04-21.jpg |  | - |  | Asbest | Asbest: Nicht eingestuft