## Report
Bezeichnung Befund | Art | Verdachtsmoment | Material | Zugehöriges Bauteil | Farbe | Gebäude/Bereich | Stockwerk/Ebene | Raum/Teilbereich | Bemerkung Probe/Befund | Bemerkung Verdachtsmoment | Erfassungszeitpunkt | Probenehmer | Überblick | Detail | Dateiname Überblick | Dateiname Detail | Menge | Einheit | Mischprobe | Verdacht | Einstufung | Angenommene Trefferwahrscheinlichkeit | Einheit | Aussagesicherheit | Einheit | Risikomenge | Einheit | Begründung | Ergebnis Analytik | Bewertung | Aufgabe | Referenzkarte | X-Koordinate | Y-Koordinate
MaP-1 | Einzelprobe | VM-10 | Putz | Wand |  | Keller | UG | Wand |  |  | 20.4.2026 - 09:32 | Claudio Tavella |  |  | Keller-UG-Wand _MaP-1_26-04-20.jpg | Keller-UG-Wand _MaP-1_detail_26-04-20.jpg |  | - |  | Asbest | Asbest: Bestätigt | [10 empty] | UG | 168.4345 | 727.7104
MaP-2 | Einzelprobe | VM-2 | Putz | Wand |  | Materiallager | EG | Wand |  |  | 20.4.2026 - 09:40 | Claudio Tavella |  |  | Materiallager -EG-Wand _MaP-2_26-04-20.jpg | Materiallager -EG-Wand _MaP-2_detail_26-04-20.jpg |  | - |  | Asbest | Asbest: Widerlegt | [10 empty] | EG | 525.069 | 642.7671
MaP-3 | Einzelprobe | VM-2 | Putz | Wand |  | Wohnzimmer | EG | Wand |  |  | 20.4.2026 - 09:47 | Claudio Tavella |  |  | Wohnzimmer -EG -Wand _MaP-3_26-04-20.jpg | Wohnzimmer -EG -Wand _MaP-3_detail_26-04-20.jpg |  | - |  | Asbest | Asbest: Widerlegt | [10 empty] | EG | 358.225 | 444.475
MaP-4 | Einzelprobe | VM-3 | Putz | Decke |  | Wohnzimmer | EG | Decke |  |  | 20.4.2026 - 09:48 | Claudio Tavella |  |  | Wohnzimmer -EG -Decke _MaP-4_26-04-20.jpg | Wohnzimmer -EG -Decke _MaP-4_detail_26-04-20.jpg |  | - |  | Asbest | Asbest: Widerlegt | [10 empty] | EG | 201.25 | 423.2
MaP-5 | Einzelprobe | VM-2 | Putz | Wand |  | Küche | EG | Wand |  |  | 20.4.2026 - 09:51 | Claudio Tavella |  |  | Küche -EG-Wand _MaP-5_26-04-20.jpg | Küche -EG-Wand _MaP-5_detail_26-04-20.jpg |  | - |  | Asbest | Asbest: Widerlegt | [10 empty] | EG | 525.55 | 398.475
MaP-6 | Einzelprobe | VM-3 | Putz | Decke |  | Küche | EG | Decke |  |  | 20.4.2026 - 09:53 | Claudio Tavella |  |  | Küche -EG-Decke _MaP-6_26-04-20.jpg | Küche -EG-Decke _MaP-6_detail_26-04-20.jpg |  | - |  | Asbest | Asbest: Widerlegt | [10 empty] | EG | 438.15 | 308.775
MaP-7 | Einzelprobe | VM-4 | Plattenkleber | Boden |  | Küche / Bad | EG | Boden |  |  | 20.4.2026 - 09:55 | Claudio Tavella |  |  | Küche - Bad -EG-Boden _MaP-7_26-04-20.jpg | Küche - Bad -EG-Boden _MaP-7_detail_26-04-20.jpg |  | - |  | Asbest | Asbest: Widerlegt | [10 empty] | EG | 455.4 | 356.5
MaP-8 | Einzelprobe | VM-2 | Putz | Wand |  | Bad | EG | Wand |  |  | 20.4.2026 - 10:00 | Claudio Tavella |  |  | Bad-EG-Wand _MaP-8_26-04-20.jpg | Bad-EG-Wand _MaP-8_detail_26-04-20.jpg |  | - |  | Asbest | Asbest: Widerlegt | [10 empty] | EG | 402.5 | 112.125
MaP-9 | Einzelprobe | VM-3 | Putz | Decke |  | Bad | EG | Decke |  |  | 20.4.2026 - 10:01 | Claudio Tavella |  |  | Bad-EG-Decke _MaP-9_26-04-20.jpg | Bad-EG-Decke _MaP-9_detail_26-04-20.jpg |  | - |  | Asbest | Asbest: Widerlegt | [10 empty] | EG | 456.55 | 144.325
MaP-10 | Einzelprobe | VM-5 | Plattenkleber | Wand |  | Bad | EG | Wand |  |  | 20.4.2026 - 10:05 | Claudio Tavella |  |  | Bad-EG-Wand _MaP-10_26-04-20.jpg | Bad-EG-Wand _MaP-10_detail_26-04-20.jpg |  | - |  | Asbest | Asbest: Widerlegt | [10 empty] | EG | 504.275 | 221.375
MaP-11 | Einzelprobe | VM-2 | Putz | Wand |  | Schlafzimmer | EG | Wand |  |  | 20.4.2026 - 10:07 | Claudio Tavella |  |  | Schlafzimmer -EG-Wand _MaP-11_26-04-20.jpg | Schlafzimmer -EG-Wand _MaP-11_detail_26-04-20.jpg |  | - |  | Asbest | Asbest: Widerlegt | [10 empty] | EG | 319.125 | 112.7
MaP-12 | Einzelprobe | VM-5 | Plattenkleber | Wand |  | Bad links | OG | Wand |  |  | 20.4.2026 - 10:12 | Claudio Tavella |  |  | Bad links-OG-Wand _MaP-12_26-04-20.jpg | Bad links-OG-Wand _MaP-12_detail_26-04-20.jpg |  | - |  | Asbest | Asbest: Widerlegt | [10 empty] | OG | 271.6383 | 150.36
MaP-13 | Einzelprobe | VM-4 | Plattenkleber | Boden |  | Bad links | OG |  |  |  | 20.4.2026 - 10:16 | Claudio Tavella |  |  | Bad links-OG-_MaP-13_26-04-20.jpg | Bad links-OG-_MaP-13_detail_26-04-20.jpg |  | - |  | Asbest | Asbest: Widerlegt | [10 empty] | OG | 253.025 | 203.8733
MaP-14 | Einzelprobe | VM-2 | Putz | Wand |  | Küche links | OG | Wand |  |  | 20.4.2026 - 10:23 | Claudio Tavella |  |  | Küche links -OG-Wand _MaP-14_26-04-20.jpg | Küche links -OG-Wand _MaP-14_detail_26-04-20.jpg |  | - |  | Asbest | Asbest: Widerlegt | [10 empty] | OG | 393.2067 | 437.7034
MaP-15 | Einzelprobe | VM-3 | Putz | Decke |  | Küche links | OG | Decke |  |  | 20.4.2026 - 10:24 | Claudio Tavella |  |  | Küche links -OG-Decke _MaP-15_26-04-20.jpg | Küche links -OG-Decke _MaP-15_detail_26-04-20.jpg |  | - |  | Asbest | Asbest: Widerlegt | [10 empty] | OG | 257.6783 | 380.1183
MaP-16 | Einzelprobe | VM-2 | Putz | Wand |  | Bad rechts | OG | Wand |  |  | 20.4.2026 - 10:27 | Claudio Tavella |  |  | Bad rechts -OG-Wand _MaP-16_26-04-20.jpg | Bad rechts -OG-Wand _MaP-16_detail_26-04-20.jpg |  | - |  | Asbest | Asbest: Widerlegt | [10 empty] | OG | 575.5706 | 151.329
MaP-17 | Einzelprobe | VM-4 | Plattenkleber | Boden |  | Bad rechts | OG | Boden |  |  | 20.4.2026 - 10:28 | Claudio Tavella |  |  | Bad rechts -OG-Boden _MaP-17_26-04-20.jpg | Bad rechts -OG-Boden _MaP-17_detail_26-04-20.jpg |  | - |  | Asbest | Asbest: Widerlegt | [10 empty] | OG | 546.185 | 242.2634
MaP-18 | Einzelprobe | VM-2 | Putz | Wand |  | Küche rechts | OG | Wand |  |  | 20.4.2026 - 10:33 | Claudio Tavella |  |  | Küche rechts -OG-Wand _MaP-18_26-04-20.jpg | Küche rechts -OG-Wand _MaP-18_detail_26-04-20.jpg |  | - |  | Asbest | Asbest: Widerlegt | [10 empty] | OG | 586.32 | 408.62
MaP-19 | Einzelprobe | VM-3 | Putz | Decke |  | Küche rechts | OG | Decke |  |  | 20.4.2026 - 10:34 | Claudio Tavella |  |  | Küche rechts -OG-Decke _MaP-19_26-04-20.jpg | Küche rechts -OG-Decke _MaP-19_detail_26-04-20.jpg |  | - |  | Asbest | Asbest: Widerlegt | [10 empty] | OG | 517.1017 | 414.4367
MaP-20 | Einzelprobe | VM-2 | Putz | Wand |  | Schlafzimmer | OG | Wand |  |  | 20.4.2026 - 10:36 | Claudio Tavella |  |  | Schlafzimmer -OG-Wand _MaP-20_26-04-20.jpg | Schlafzimmer -OG-Wand _MaP-20_detail_26-04-20.jpg |  | - |  | Asbest | Asbest: Widerlegt | [10 empty] | OG | 162.1987 | 718.8264
MaP-21 | Einzelprobe | VM-11 | Putz | Fassade |  | Fassade | UG/ DG | Wand |  |  | 20.4.2026 - 10:42 | Claudio Tavella |  |  | Fassade -UG- DG-Wand_MaP-21_26-04-20.jpg | Fassade -UG- DG-Wand_MaP-21_detail_26-04-20.jpg |  | - |  | Asbest | Asbest: Bestätigt | [10 empty] | EG | 543.7916 | 285.8833
VB-1 | Visueller Befund | VM-1 | Faserzement | Fallrohr |  | Keller | UG | Fallrohr |  |  | 20.4.2026 - 09:25 | Claudio Tavella |  |  | Keller-UG-Fallrohr _VB-1_26-04-20.jpg | Keller-UG-Fallrohr _VB-1_detail_26-04-20.jpg |  | - |  | Asbest | Asbest: Widerlegt | [10 empty] | UG | 553.8562 | 122.2245
VB-2 | Visueller Befund | VM-6 | Faserzement | Elektrotableau |  | Küche links | OG | Elektrotableau |  |  | 20.4.2026 - 10:14 | Claudio Tavella |  |  | Küche links -OG-Elektro..._VB-2_26-04-20.jpg | Küche links -OG-Elektro..._VB-2_detail_26-04-20.jpg |  | - |  | Asbest | Asbest: Widerlegt | [10 empty] | OG | 394.9517 | 262.04
VB-3 | Visueller Befund | VM-7 | Klebstoffe | Boden |  | Gesamtes Haus | EG / OG | Boden |  |  | 20.4.2026 - 10:22 | Claudio Tavella |  |  | Gesamtes Haus -EG - OG-Boden _VB-3_26-04-20.jpg | Gesamtes Haus -EG - OG-Boden _VB-3_detail_26-04-20.jpg |  | - |  | Asbest | Asbest: Widerlegt | [10 empty] | OG | 453.7 | 362.6683
VB-4 | Visueller Befund | VM-8 | Plattenkleber | Wand |  | Bad rechts | OG | Wand |  |  | 20.4.2026 - 10:25 | Claudio Tavella |  |  | Bad rechts -OG-Wand _VB-4_26-04-20.jpg | Bad rechts -OG-Wand _VB-4_detail_26-04-20.jpg |  | - |  | Asbest | Asbest: Widerlegt | [10 empty] | OG | 587.4833 | 267.8566
VB-5 | Visueller Befund | VM-9 | Putz | Wand / Decke |  | Dachzimmer | DG | Wand / Dach |  |  | 20.4.2026 - 10:38 | Claudio Tavella |  |  | Dachzimmer -DG -Wand - ..._VB-5_26-04-20.jpg | Dachzimmer -DG -Wand - ..._VB-5_detail_26-04-20.jpg |  | - |  | Asbest | Asbest: Widerlegt | [10 empty] | DG | 321.4133 | 517.5817