## Report
Bezeichnung Befund | Art | Verdachtsmoment | Material | Zugehöriges Bauteil | Farbe | Gebäude/Bereich | Stockwerk/Ebene | Raum/Teilbereich | Bemerkung Probe/Befund | Bemerkung Verdachtsmoment | Erfassungszeitpunkt | Probenehmer | Überblick | Detail | Dateiname Überblick | Dateiname Detail | Menge | Einheit | Mischprobe | Verdacht | Einstufung | Angenommene Trefferwahrscheinlichkeit | Einheit | Aussagesicherheit | Einheit | Risikomenge | Einheit | Begründung | Ergebnis Analytik | Bewertung | Aufgabe | Referenzkarte | X-Koordinate | Y-Koordinate
MaP-1 | Einzelprobe | VM-1 | Deckenpanelen | Decke |  | Büro/ Pausenraum | OG |  |  |  | 15.4.2026 - 09:26 | Pascal Kallen |  |  | Büro- Pausenraum-OG-_MaP-1_26-04-15.jpg | Büro- Pausenraum-OG-_MaP-1_detail_26-04-15.jpg | 40 | m² |  | Asbest | Asbest: Widerlegt | [10 empty] | 2503_UWC_S_Bestand | 936.2583 | 606.2667
MaP-2 | Einzelprobe | VM-3 | spezielle Anstrich-, Beschichtungsstoffe | Stahlträger |  | Halle | EG/OG |  |  |  | 15.4.2026 - 09:57 | Pascal Kallen |  |  | Halle-EG-OG-_MaP-2_26-04-15.jpg | Halle-EG-OG-_MaP-2_detail_26-04-15.jpg |  | - |  | PCB | PCB: Widerlegt | [10 empty] | 2503_UWC_S_Bestand | 532.6417 | 458.4944
MaP-3 | Einzelprobe | VM-5 | Fensterkitt | Fenster |  | Halle | EG |  |  |  | 22.4.2026 - 14:24 | Pascal Kallen | [5 empty] | - |  | Asbest | Asbest: Bestätigt | [10 empty] | 2503_UWC_S_Bestand | 195.6303 | 656.818
VB-1 | Visueller Befund | VM-2 | behandeltes Holz | Konstruktions-und Verkleidungsholz |  | Halle | EG/OG |  |  |  | 15.4.2026 - 09:30 | Pascal Kallen |  |  | Halle-EG-OG-_VB-1_26-04-15.jpg | Halle-EG-OG-_VB-1_detail_26-04-15.jpg | 15 | m³ |  | Holzschutzmittel | Holzschutzmittel : Hinweise beachten
VB-2 | Visueller Befund | VM-4 | LAP/Faserzement | Elektrokasten |  | Halle | EG |  |  |  | 15.4.2026 - 10:02 | Pascal Kallen |  |  | Halle-EG-_VB-2_26-04-15.jpg | Halle-EG-_VB-2_detail_26-04-15.jpg |  | - |  | Asbest | Asbest: Bestätigt | [10 empty] | 2503_UWC_S_Bestand | 1096.3258 | 349.5677