## Report
Bezeichnung Befund | Art | Verdachtsmoment | Material | Zugehöriges Bauteil | Farbe | Gebäude/Bereich | Stockwerk/Ebene | Raum/Teilbereich | Bemerkung Probe/Befund | Bemerkung Verdachtsmoment | Erfassungszeitpunkt | Probenehmer | Überblick | Detail | Dateiname Überblick | Dateiname Detail | Menge | Einheit | Mischprobe | Verdacht | Einstufung | Angenommene Trefferwahrscheinlichkeit | Einheit | Aussagesicherheit | Einheit | Risikomenge | Einheit | Begründung | Ergebnis Analytik | Bewertung | Aufgabe | Referenzkarte | X-Koordinate | Y-Koordinate
MaP-1 | Einzelprobe | VM-1 | Verputz | Wand |  | Schlafzimmer | 2. OG links | Wand |  |  | 22.4.2026 - 10:29 | Daniel Santiago |  |  | Schlafzimmer -2. OG l...-Wand _MaP-1_26-04-22.jpg | Schlafzimmer -2. OG l...-Wand _MaP-1_detail_26-04-22.jpg |  | - |  | Asbest | Asbest: Widerlegt
MaP-2 | Einzelprobe | VM-2 | Verputz | Decke |  | Schlafzimmer | 2. OG links |  |  |  | 22.4.2026 - 10:31 | Daniel Santiago |  |  | Schlafzimmer -2. OG l...-_MaP-2_26-04-22.jpg | Schlafzimmer -2. OG l...-_MaP-2_detail_26-04-22.jpg |  | - |  | Asbest | Asbest: Widerlegt
MaP-3 | Einzelprobe | VM-2 | Verputz | Decke |  | Waschküche/Badezimmer | 2. OG links | Decke |  |  | 22.4.2026 - 10:33 | Daniel Santiago |  |  | Waschküche-Badezi...-2. OG l...-Decke _MaP-3_26-04-22.jpg | Waschküche-Badezi...-2. OG l...-Decke _MaP-3_detail_26-04-22.jpg |  | - |  | Asbest | Asbest: Widerlegt
MaP-4 | Einzelprobe | VM-1 | Verputz | Wand |  | Waschküche/Badezimmer | 2. OG links | Wand |  |  | 22.4.2026 - 10:35 | Daniel Santiago |  |  | Waschküche-Badezi...-2. OG l...-Wand_MaP-4_26-04-22.jpg | Waschküche-Badezi...-2. OG l...-Wand_MaP-4_detail_26-04-22.jpg |  | - |  | Asbest | Asbest: Widerlegt
MaP-5 | Einzelprobe | VM-3 | Floorflex mit gelblichen Kleber | Boden |  | Waschküche | 2. OG, links | Boden |  |  | 22.4.2026 - 10:37 | Daniel Santiago |  |  | Waschküche -2. OG, ...-Boden_MaP-5_26-04-22.jpg | Waschküche -2. OG, ...-Boden_MaP-5_detail_26-04-22.jpg | 4 | m² |  | Asbest | Asbest: Bestätigt
MaP-6 | Einzelprobe | VM-4 | Fliesenkleber | Wand |  | Badezimmer | 2. OG, links | Wand |  |  | 22.4.2026 - 10:40 | Daniel Santiago |  |  | Badezimmer -2. OG, ...-Wand_MaP-6_26-04-22.jpg | Badezimmer -2. OG, ...-Wand_MaP-6_detail_26-04-22.jpg | 12 | m² |  | Asbest | Asbest: Bestätigt
MaP-7 | Einzelprobe | VM-5 | Fliesenkleber | Boden |  | Badezimmer | 2. OG, links | Boden |  |  | 22.4.2026 - 10:42 | Daniel Santiago |  |  | Badezimmer -2. OG, ...-Boden_MaP-7_26-04-22.jpg | Badezimmer -2. OG, ...-Boden_MaP-7_detail_26-04-22.jpg |  | - |  | Asbest | Asbest: Widerlegt
MaP-8 | Einzelprobe | VM-1 | Verputz | Wand |  | Gang | 2. OG, links | Wand |  |  | 22.4.2026 - 10:51 | Daniel Santiago |  |  | Gang-2. OG, ...-Wand_MaP-8_26-04-22.jpg | Gang-2. OG, ...-Wand_MaP-8_detail_26-04-22.jpg |  | - |  | Asbest | Asbest: Widerlegt
MaP-9 | Einzelprobe | VM-2 | Verputz | Decke |  | Gang | 2. OG, links | Decke |  |  | 22.4.2026 - 10:52 | Daniel Santiago |  |  | Gang-2. OG, ...-Decke_MaP-9_26-04-22.jpg | Gang-2. OG, ...-Decke_MaP-9_detail_26-04-22.jpg |  | - |  | Asbest | Asbest: Widerlegt
MaP-10 | Einzelprobe | VM-7 | Fliesenkleber | Boden |  | WC/ Dusche | 2. OG, links | Boden |  |  | 22.4.2026 - 10:58 | Daniel Santiago |  |  | WC- Dusche-2. OG, ...-Boden_MaP-10_26-04-22.jpg | WC- Dusche-2. OG, ...-Boden_MaP-10_detail_26-04-22.jpg | 2 | m² |  | Asbest | Asbest: Bestätigt
MaP-11 | Einzelprobe | VM-4 | Fliesenkleber | Wand |  | WC/ Dusche | 2. OG, links | Wand |  |  | 22.4.2026 - 11:00 | Daniel Santiago |  |  | WC- Dusche-2. OG, ...-Wand_MaP-11_26-04-22.jpg | WC- Dusche-2. OG, ...-Wand_MaP-11_detail_26-04-22.jpg | 11 | m² |  | Asbest | Asbest: Bestätigt
MaP-12 | Einzelprobe | VM-1 | Verputz | Wand |  | WC/ Dusche | 2. OG, links | Wand |  |  | 22.4.2026 - 11:01 | Daniel Santiago |  |  | WC- Dusche-2. OG, ...-Wand_MaP-12_26-04-22.jpg | WC- Dusche-2. OG, ...-Wand_MaP-12_detail_26-04-22.jpg |  | - |  | Asbest | Asbest: Widerlegt
MaP-13 | Einzelprobe | VM-2 | Verputz | Decke |  | WC/ Dusche | 2. OG, links | Decke |  |  | 22.4.2026 - 11:02 | Daniel Santiago |  |  | WC- Dusche-2. OG, ...-Decke_MaP-13_26-04-22.jpg | WC- Dusche-2. OG, ...-Decke_MaP-13_detail_26-04-22.jpg |  | - |  | Asbest | Asbest: Widerlegt
MaP-14 | Einzelprobe | VM-1 | Verputz | Wand |  | Wohnzimmer | 2. OG, links | Wand |  |  | 22.4.2026 - 11:06 | Daniel Santiago |  |  | Wohnzimmer -2. OG, ...-Wand_MaP-14_26-04-22.jpg | Wohnzimmer -2. OG, ...-Wand_MaP-14_detail_26-04-22.jpg |  | - |  | Asbest | Asbest: Widerlegt
MaP-15 | Einzelprobe | VM-2 | Verputz | Decke |  | Wohnzimmer | 2. OG, links | Decke |  |  | 22.4.2026 - 11:09 | Daniel Santiago |  |  | Wohnzimmer -2. OG, ...-Decke_MaP-15_26-04-22.jpg | Wohnzimmer -2. OG, ...-Decke_MaP-15_detail_26-04-22.jpg |  | - |  | Asbest | Asbest: Widerlegt
MaP-16 | Einzelprobe | VM-8 | Fliesenkleber | Wand |  | Küche | 2. OG, links | Wand |  |  | 22.4.2026 - 11:11 | Daniel Santiago |  |  | Küche -2. OG, ...-Wand_MaP-16_26-04-22.jpg | Küche -2. OG, ...-Wand_MaP-16_detail_26-04-22.jpg |  | - |  | Asbest | Asbest: Widerlegt
VB-1 | Visueller Befund | VM-6 | Faserzement | Elektrotableau |  | Gang | 2. OG, links | Elektrotableau |  |  | 22.4.2026 - 10:54 | Daniel Santiago |  |  | Gang-2. OG, ...-Elektro..._VB-1_26-04-22.jpg | Gang-2. OG, ...-Elektro..._VB-1_detail_26-04-22.jpg |  | - |  | Asbest | Asbest: Widerlegt