## Report
Bezeichnung Befund | Art | Verdachtsmoment | Material | Zugehöriges Bauteil | Farbe | Gebäude/Bereich | Stockwerk/Ebene | Raum/Teilbereich | Bemerkung Probe/Befund | Bemerkung Verdachtsmoment | Erfassungszeitpunkt | Probenehmer | Überblick | Detail | Dateiname Überblick | Dateiname Detail | Menge | Einheit | Mischprobe | Verdacht | Einstufung | Angenommene Trefferwahrscheinlichkeit | Einheit | Aussagesicherheit | Einheit | Risikomenge | Einheit | Begründung | Ergebnis Analytik | Bewertung | Aufgabe | Referenzkarte | X-Koordinate | Y-Koordinate
MaP-1 | Einzelprobe | VM-1 | Putz | Wand |  | Schlafzimmer | OG | Wand |  |  | 23.4.2026 - 13:44 | Daniel Santiago |  |  | Schlafzimmer -OG-Wand _MaP-1_26-04-23.jpg | Schlafzimmer -OG-Wand _MaP-1_detail_26-04-23.jpg |  | - |  | Asbest | Asbest: Widerlegt
MaP-2 | Einzelprobe | VM-2 | Putz | Decke |  | Bad | OG | Decke |  |  | 23.4.2026 - 13:47 | Daniel Santiago |  |  | Bad -OG-Decke _MaP-2_26-04-23.jpg | Bad -OG-Decke _MaP-2_detail_26-04-23.jpg |  | - |  | Asbest | Asbest: Widerlegt
MaP-3 | Einzelprobe | VM-4 | Plattenkleber | Wand |  | Bad | OG | Wand |  |  | 23.4.2026 - 13:48 | Daniel Santiago |  |  | Bad -OG-Wand _MaP-3_26-04-23.jpg | Bad -OG-Wand _MaP-3_detail_26-04-23.jpg |  | - |  | Asbest | Asbest: Widerlegt
MaP-4 | Einzelprobe | VM-1 | Putz | Wand |  | Bad | OG | Wand |  |  | 23.4.2026 - 13:49 | Daniel Santiago |  |  | Bad -OG-Wand _MaP-4_26-04-23.jpg | Bad -OG-Wand _MaP-4_detail_26-04-23.jpg |  | - |  | Asbest | Asbest: Widerlegt
MaP-5 | Einzelprobe | VM-3 | Plattenkleber | Boden |  | Bad / Küche | OG-EG | Boden |  |  | 23.4.2026 - 13:50 | Daniel Santiago |  |  | Bad - Küche -OG-EG-Boden _MaP-5_26-04-23.jpg | Bad - Küche -OG-EG-Boden _MaP-5_detail_26-04-23.jpg | 10 | m² |  | Asbest | Asbest: Bestätigt
MaP-6 | Einzelprobe | VM-3 | Plattenkleber | Boden |  | Eingang | EG | Boden |  |  | 23.4.2026 - 13:58 | Daniel Santiago |  |  | Eingang -EG -Boden _MaP-6_26-04-23.jpg | Eingang -EG -Boden _MaP-6_detail_26-04-23.jpg |  | - |  | Asbest | Asbest: Bestätigt
MaP-7 | Einzelprobe | VM-1 | Putz | Wand |  | Wohnzimmer | EG | Wand |  |  | 23.4.2026 - 14:02 | Daniel Santiago |  |  | Wohnzimmer -EG-Wand _MaP-7_26-04-23.jpg | Wohnzimmer -EG-Wand _MaP-7_detail_26-04-23.jpg |  | - |  | Asbest | Asbest: Widerlegt