## Report
Bezeichnung Befund | Art | Verdachtsmoment | Material | Zugehöriges Bauteil | Farbe | Gebäude/Bereich | Stockwerk/Ebene | Raum/Teilbereich | Bemerkung Probe/Befund | Bemerkung Verdachtsmoment | Erfassungszeitpunkt | Probenehmer | Überblick | Detail | Dateiname Überblick | Dateiname Detail | Menge | Einheit | Mischprobe | Verdacht | Einstufung | Angenommene Trefferwahrscheinlichkeit | Einheit | Aussagesicherheit | Einheit | Risikomenge | Einheit | Begründung | Ergebnis Analytik | Bewertung | Aufgabe | Referenzkarte | X-Koordinate | Y-Koordinate
MaP-1 | Einzelprobe | VM-3 | Faserzement | Dachschindel |  | Dach | DG |  |  |  | 23.4.2026 - 09:52 | Pascal Kallen |  |  | Dach-DG-_MaP-1_26-04-23.jpg | Dach-DG-_MaP-1_detail_26-04-23.jpg |  | - |  | Asbest | Asbest: Bestätigt
MaP-2 | Einzelprobe | VM-4 | Verputz | Wand |  | Gang und Zimmer | OG |  |  |  | 23.4.2026 - 09:53 | Pascal Kallen |  |  | Gang und Zimmer-OG-_MaP-2_26-04-23.jpg | Gang und Zimmer-OG-_MaP-2_detail_26-04-23.jpg |  | - |  | Asbest | Asbest: Widerlegt
MaP-3 | Einzelprobe | VM-5 | Fensterkitt | Fenster |  | Zimmer | OG |  |  |  | 23.4.2026 - 09:55 | Pascal Kallen |  |  | Zimmer-OG-_MaP-3_26-04-23.jpg | Zimmer-OG-_MaP-3_detail_26-04-23.jpg |  | - |  | Asbest | Asbest: Widerlegt
MaP-4 | Einzelprobe | VM-6 | Windpapier | Einbaufenster |  | Zimmer | OG |  |  |  | 23.4.2026 - 09:57 | Pascal Kallen |  |  | Zimmer-OG-_MaP-4_26-04-23.jpg | Zimmer-OG-_MaP-4_detail_26-04-23.jpg |  | - |  | Asbest | Asbest: Widerlegt
MaP-5 | Einzelprobe | VM-7 | (elastische) Bodenbeläge | Treppe |  | Treppe | OG-EG |  |  |  | 23.4.2026 - 09:59 | Pascal Kallen |  |  | Treppe-OG-EG-_MaP-5_26-04-23.jpg | Treppe-OG-EG-_MaP-5_detail_26-04-23.jpg |  | - |  | Asbest | Asbest: Widerlegt
MaP-6 | Einzelprobe | VM-8 | Fliesenkleber | Wand |  | Küche | EG |  |  |  | 23.4.2026 - 10:00 | Pascal Kallen |  |  | Küche-EG-_MaP-6_26-04-23.jpg | Küche-EG-_MaP-6_detail_26-04-23.jpg |  | - |  | Asbest | Asbest: Widerlegt
MaP-7 | Einzelprobe | VM-9 | Fliesenkleber | Boden |  | WC | EG |  |  |  | 23.4.2026 - 10:02 | Pascal Kallen |  |  | WC-EG-_MaP-7_26-04-23.jpg | WC-EG-_MaP-7_detail_26-04-23.jpg |  | - |  | Asbest | Asbest: Widerlegt
MaP-8 | Einzelprobe | VM-4 | Verputz | Wand |  | WC | EG |  |  |  | 23.4.2026 - 10:02 | Pascal Kallen |  |  | WC-EG-_MaP-8_26-04-23.jpg | WC-EG-_MaP-8_detail_26-04-23.jpg |  | - |  | Asbest | Asbest: Widerlegt
MaP-9 | Einzelprobe | VM-10 | (elastische) Bodenbeläge | Boden |  | Zimmer | EG |  |  |  | 23.4.2026 - 10:04 | Pascal Kallen |  |  | Zimmer-EG-_MaP-9_26-04-23.jpg | Zimmer-EG-_MaP-9_detail_26-04-23.jpg |  | - |  | Asbest | Asbest: Widerlegt
MaP-10 | Einzelprobe | VM-4 | Verputz | Wand |  | Fassade | EG |  |  |  | 23.4.2026 - 10:13 | Pascal Kallen |  |  | Fassade-EG-_MaP-10_26-04-23.jpg | Fassade-EG-_MaP-10_detail_26-04-23.jpg |  | - |  | Asbest | Asbest: Widerlegt
VB-1 | Visueller Befund | VM-1 | Faserzement | Fallrohr |  | Eingang | EG-UG |  |  |  | 23.4.2026 - 09:47 | Pascal Kallen |  |  | Eingang-EG-UG-_VB-1_26-04-23.jpg | Eingang-EG-UG-_VB-1_detail_26-04-23.jpg |  | - |  | Asbest | Asbest: Bestätigt
VB-2 | Visueller Befund | VM-2 | Konstruktions-und Verkleidungsholz |  |  | sämtliche Holzbauteile | ganzes Haus |  |  |  | 23.4.2026 - 09:50 | Pascal Kallen |  |  | sämtliche Holzbau...-ganzes ...-_VB-2_26-04-23.jpg | sämtliche Holzbau...-ganzes ...-_VB-2_detail_26-04-23.jpg |  | - |  | Holzschutzmittel | Holzschutzmittel : Ungeklärt
VB-3 | Visueller Befund | VM-11 | Faserzement | Formteil |  | Keller | UG |  |  |  | 23.4.2026 - 10:07 | Pascal Kallen |  |  | Keller-UG-_VB-3_26-04-23.jpg | Keller-UG-_VB-3_detail_26-04-23.jpg |  | - |  | Asbest | Asbest: Bestätigt
VB-4 | Visueller Befund | VM-12 | Faserzement / LAP | Elektrokasten |  | Keller | UG |  |  |  | 23.4.2026 - 10:09 | Pascal Kallen |  |  | Keller-UG-_VB-4_26-04-23.jpg | Keller-UG-_VB-4_detail_26-04-23.jpg |  | - |  | Asbest | Asbest: Bestätigt
VB-5 | Visueller Befund | VM-13 | bleihaltig | Elektroisolationsrohre |  | ganzes Haus | oft verdeckt |  |  |  | 23.4.2026 - 10:10 | Pascal Kallen |  |  | ganzes Haus-oft ver...-_VB-5_26-04-23.jpg | ganzes Haus-oft ver...-_VB-5_detail_26-04-23.jpg |  | - |  | Schwermetall | Schwermetall: Bestätigt