## Report
Bezeichnung Befund | Art | Verdachtsmoment | Material | Zugehöriges Bauteil | Farbe | Gebäude/Bereich | Stockwerk/Ebene | Raum/Teilbereich | Bemerkung Probe/Befund | Bemerkung Verdachtsmoment | Erfassungszeitpunkt | Probenehmer | Überblick | Detail | Dateiname Überblick | Dateiname Detail | Menge | Einheit | Mischprobe | Verdacht | Einstufung | Angenommene Trefferwahrscheinlichkeit | Einheit | Aussagesicherheit | Einheit | Risikomenge | Einheit | Begründung | Ergebnis Analytik | Bewertung | Aufgabe | Referenzkarte | X-Koordinate | Y-Koordinate
MaP-1 | Einzelprobe | VM-3 | Cushion Vinyl | Boden |  | Waschküche | EG | Boden |  |  | 01.5.2026 - 12:45 | Claudio Tavella |  |  | Waschküche -EG-Boden _MaP-1_26-05-01.jpg | Waschküche -EG-Boden _MaP-1_detail_26-05-01.jpg | 6 | m² |  | Asbest | Asbest: Bestätigt
MaP-2 | Einzelprobe | VM-2 | Putz | Wand |  | Waschküche | EG | Wand |  |  | 01.5.2026 - 12:47 | Claudio Tavella |  |  | Waschküche -EG-Wand _MaP-2_26-05-01.jpg | Waschküche -EG-Wand _MaP-2_detail_26-05-01.jpg |  | - |  | Asbest | Asbest: Widerlegt
MaP-3 | Einzelprobe | VM-6 | Plattenkleber | Boden |  | Küche | EG | Boden |  |  | 01.5.2026 - 12:50 | Claudio Tavella |  |  | Küche-EG -Boden _MaP-3_26-05-01.jpg | Küche-EG -Boden _MaP-3_detail_26-05-01.jpg | 5 | m² |  | Asbest | Asbest: Bestätigt
MaP-4 | Einzelprobe | VM-8 | Plattenkleber | Wand |  | Küche | EG | Wand |  |  | 01.5.2026 - 12:52 | Claudio Tavella |  |  | Küche-EG -Wand _MaP-4_26-05-01.jpg | Küche-EG -Wand _MaP-4_detail_26-05-01.jpg | 4 | m² |  | Asbest | Asbest: Bestätigt
MaP-5 | Einzelprobe | VM-2 | Putz | Wand |  | Küche | EG | Wand |  |  | 01.5.2026 - 12:53 | Claudio Tavella |  |  | Küche-EG -Wand _MaP-5_26-05-01.jpg | Küche-EG -Wand _MaP-5_detail_26-05-01.jpg |  | - |  | Asbest | Asbest: Widerlegt
MaP-6 | Einzelprobe | VM-9 | Putz | Decke |  | Küche | EG | Decke |  |  | 01.5.2026 - 12:55 | Claudio Tavella |  |  | Küche-EG -Decke _MaP-6_26-05-01.jpg | Küche-EG -Decke _MaP-6_detail_26-05-01.jpg |  | - |  | Asbest | Asbest: Widerlegt
MaP-7 | Einzelprobe | VM-2 | Putz | Wand |  | Gang | EG | Wand |  |  | 01.5.2026 - 12:57 | Claudio Tavella |  |  | Gang -EG-Wand _MaP-7_26-05-01.jpg | Gang -EG-Wand _MaP-7_detail_26-05-01.jpg |  | - |  | Asbest | Asbest: Widerlegt
MaP-8 | Einzelprobe | VM-10 | Klebstoffe | Boden |  | Gang | EG | Boden |  |  | 01.5.2026 - 13:03 | Claudio Tavella |  |  | Gang-EG-Boden _MaP-8_26-05-01.jpg | Gang-EG-Boden _MaP-8_detail_26-05-01.jpg |  | - |  | Asbest | Asbest: Widerlegt
MaP-9 | Einzelprobe | VM-4 | Plattenkleber | Boden |  | Sauna | EG | Boden |  |  | 01.5.2026 - 13:05 | Claudio Tavella |  |  | Sauna-EG -Boden _MaP-9_26-05-01.jpg | Sauna-EG -Boden _MaP-9_detail_26-05-01.jpg |  | - |  | Asbest | Asbest: Widerlegt
MaP-10 | Einzelprobe | VM-13 | Plattenkleber | Wand |  | Dusche | EG | Wand |  |  | 01.5.2026 - 13:06 | Claudio Tavella |  |  | Dusche -EG -Wand _MaP-10_26-05-01.jpg | Dusche -EG -Wand _MaP-10_detail_26-05-01.jpg |  | - |  | Asbest | Asbest: Widerlegt
MaP-11 | Einzelprobe | VM-2 | Putz | Wand |  | Wohnzimmer | EG | Wand |  |  | 01.5.2026 - 13:10 | Claudio Tavella |  |  | Wohnzimmer-EG -Wand _MaP-11_26-05-01.jpg | Wohnzimmer-EG -Wand _MaP-11_detail_26-05-01.jpg |  | - |  | Asbest | Asbest: Widerlegt
MaP-12 | Einzelprobe | VM-6 | Plattenkleber | Boden |  | WC | EG | Boden |  |  | 01.5.2026 - 13:16 | Claudio Tavella |  |  | WC-EG -Boden _MaP-12_26-05-01.jpg | WC-EG -Boden _MaP-12_detail_26-05-01.jpg | 3 | m² |  | Asbest | Asbest: Bestätigt
MaP-13 | Einzelprobe | VM-14 | Plattenkleber | Wand |  | WC | EG | Wand |  |  | 01.5.2026 - 13:17 | Claudio Tavella |  |  | WC-EG -Wand_MaP-13_26-05-01.jpg | WC-EG -Wand_MaP-13_detail_26-05-01.jpg |  | - |  | Asbest | Asbest: Widerlegt
MaP-14 | Einzelprobe | VM-9 | Putz | Decke |  | WC | EG | Decke |  |  | 01.5.2026 - 13:19 | Claudio Tavella |  |  | WC-EG -Decke _MaP-14_26-05-01.jpg | WC-EG -Decke _MaP-14_detail_26-05-01.jpg |  | - |  | Asbest | Asbest: Widerlegt
MaP-15 | Einzelprobe | VM-12 | Klebstoffe | Boden |  | Schlafzimmer | EG | Boden |  |  | 01.5.2026 - 13:21 | Claudio Tavella |  |  | Schlafzimmer -EG -Boden _MaP-15_26-05-01.jpg | Schlafzimmer -EG -Boden _MaP-15_detail_26-05-01.jpg |  | - |  | Asbest | Asbest: Widerlegt
MaP-16 | Einzelprobe | VM-2 | Putz | Wand |  | Schlafzimmer | EG | Wand |  |  | 01.5.2026 - 13:24 | Claudio Tavella |  |  | Schlafzimmer -EG -Wand _MaP-16_26-05-01.jpg | Schlafzimmer -EG -Wand _MaP-16_detail_26-05-01.jpg |  | - |  | Asbest | Asbest: Widerlegt
MaP-17 | Einzelprobe | VM-9 | Putz | Decke |  | Schlafzimmer | EG | Decke |  |  | 01.5.2026 - 13:25 | Claudio Tavella |  |  | Schlafzimmer -EG -Decke _MaP-17_26-05-01.jpg | Schlafzimmer -EG -Decke _MaP-17_detail_26-05-01.jpg |  | - |  | Asbest | Asbest: Widerlegt
MaP-18 | Einzelprobe | VM-15 | Plattenkleber | Boden |  | Bad | EG | Boden |  |  | 01.5.2026 - 13:25 | Claudio Tavella |  |  | Bad -EG -Boden _MaP-18_26-05-01.jpg | Bad -EG -Boden _MaP-18_detail_26-05-01.jpg |  | - |  | Asbest | Asbest: Widerlegt
MaP-19 | Einzelprobe | VM-8 | Plattenkleber | Wand |  | Bad | EG | Wand |  |  | 01.5.2026 - 13:26 | Claudio Tavella |  |  | Bad -EG -Wand _MaP-19_26-05-01.jpg | Bad -EG -Wand _MaP-19_detail_26-05-01.jpg | 17 | m² |  | Asbest | Asbest: Bestätigt
MaP-20 | Einzelprobe | VM-9 | Putz | Decke |  | Bad | EG | Decke |  |  | 01.5.2026 - 13:26 | Claudio Tavella |  |  | Bad -EG -Decke _MaP-20_26-05-01.jpg | Bad -EG -Decke _MaP-20_detail_26-05-01.jpg |  | - |  | Asbest | Asbest: Widerlegt
VB-1 | Visueller Befund | VM-1 | Faserzement | Fallrohr |  | Waschküche | EG | Fallrohr |  |  | 01.5.2026 - 12:44 | Claudio Tavella |  |  | Waschküche -EG-Fallrohr _VB-1_26-05-01.jpg | Waschküche -EG-Fallrohr _VB-1_detail_26-05-01.jpg |  | - |  | Asbest | Asbest: Widerlegt