## Report
Bezeichnung Befund | Art | Verdachtsmoment | Material | Zugehöriges Bauteil | Farbe | Gebäude/Bereich | Stockwerk/Ebene | Raum/Teilbereich | Bemerkung Probe/Befund | Bemerkung Verdachtsmoment | Erfassungszeitpunkt | Probenehmer | Überblick | Detail | Dateiname Überblick | Dateiname Detail | Menge | Einheit | Mischprobe | Verdacht | Einstufung | Angenommene Trefferwahrscheinlichkeit | Einheit | Aussagesicherheit | Einheit | Risikomenge | Einheit | Begründung | Ergebnis Analytik | Bewertung | Aufgabe | Referenzkarte | X-Koordinate | Y-Koordinate
MaP-1 | Einzelprobe | VM-2 | Plattenkleber | Boden |  | Wohnzimmer / Gang / Küche / Büro | EG | Boden |  |  | 01.5.2026 - 11:16 | Claudio Tavella |  |  | Wohnzimmer - Gang...-EG -Boden _MaP-1_26-05-01.jpg | Wohnzimmer - Gang...-EG -Boden _MaP-1_detail_26-05-01.jpg | 80 | m² |  | Asbest | Asbest: Bestätigt
MaP-2 | Einzelprobe | VM-3 | Putz | Wand |  | Gang | EG | Wand |  |  | 01.5.2026 - 11:48 | Claudio Tavella |  |  | Gang -EG -Wand _MaP-2_26-05-01.jpg | Gang -EG -Wand _MaP-2_detail_26-05-01.jpg |  | - |  | Asbest | Asbest: Widerlegt
MaP-3 | Einzelprobe | VM-4 | Plattenkleber | Sockel |  | Wohnzimmer / Gang / Küche / Büro | EG | Sockel |  |  | 01.5.2026 - 11:22 | Claudio Tavella |  |  | Wohnzimmer - Gang...-EG -Sockel _MaP-3_26-05-01.jpg | Wohnzimmer - Gang...-EG -Sockel _MaP-3_detail_26-05-01.jpg |  | - |  | Asbest | Asbest: Widerlegt
MaP-4 | Einzelprobe | VM-6 | Plattenkleber | Wand |  | Bad | EG | Wand |  |  | 01.5.2026 - 11:26 | Claudio Tavella |  |  | Bad -EG -Wand _MaP-4_26-05-01.jpg | Bad -EG -Wand _MaP-4_detail_26-05-01.jpg |  | - |  | Asbest | Asbest: Widerlegt
MaP-5 | Einzelprobe | VM-11 | Plattenkleber | Boden |  | Bad | EG | Boden |  |  | 01.5.2026 - 11:29 | Claudio Tavella |  |  | Bad -EG -Boden _MaP-5_26-05-01.jpg | Bad -EG -Boden _MaP-5_detail_26-05-01.jpg |  | - |  | Asbest | Asbest: Widerlegt
MaP-6 | Einzelprobe | VM-3 | Putz | Wand |  | WC | EG | Wand |  |  | 01.5.2026 - 11:31 | Claudio Tavella |  |  | WC -EG -Wand _MaP-6_26-05-01.jpg | WC -EG -Wand _MaP-6_detail_26-05-01.jpg |  | - |  | Asbest | Asbest: Widerlegt
MaP-7 | Einzelprobe | VM-12 | Plattenkleber | Wand |  | WC | EG | Wand |  |  | 01.5.2026 - 11:34 | Claudio Tavella |  |  | WC -EG -Wand _MaP-7_26-05-01.jpg | WC -EG -Wand _MaP-7_detail_26-05-01.jpg | 6 | m² |  | Asbest | Asbest: Bestätigt
MaP-8 | Einzelprobe | VM-2 | Plattenkleber | Boden |  | WC | EG | Boden |  |  | 01.5.2026 - 11:35 | Claudio Tavella |  |  | WC -EG -Boden _MaP-8_26-05-01.jpg | WC -EG -Boden _MaP-8_detail_26-05-01.jpg | 2 | m² |  | Asbest | Asbest: Bestätigt
MaP-9 | Einzelprobe | VM-7 | Klebstoffe | Boden |  | Schlafzimmer | EG | Boden |  |  | 01.5.2026 - 11:36 | Claudio Tavella |  |  | Schlafzimmer-EG-Boden _MaP-9_26-05-01.jpg | Schlafzimmer-EG-Boden _MaP-9_detail_26-05-01.jpg |  | - |  | Asbest | Asbest: Widerlegt
MaP-10 | Einzelprobe | VM-3 | Putz | Wand |  | Schlafzimmer | EG | Wand |  |  | 01.5.2026 - 11:40 | Claudio Tavella |  |  | Schlafzimmer-EG-Wand _MaP-10_26-05-01.jpg | Schlafzimmer-EG-Wand _MaP-10_detail_26-05-01.jpg |  | - |  | Asbest | Asbest: Widerlegt
MaP-11 | Einzelprobe | VM-8 | Anschlagkitt | Fensterrahmen |  | gesamtes Haus | EG | Fensterrahmen |  |  | 01.5.2026 - 11:42 | Claudio Tavella |  |  | gesamtes Haus -EG -Fenster..._MaP-11_26-05-01.jpg | gesamtes Haus -EG -Fenster..._MaP-11_detail_26-05-01.jpg |  | - |  | Asbest | Asbest: Widerlegt
MaP-12 | Einzelprobe | VM-3 | Putz | Wand |  | Dusche | EG | Wand |  |  | 01.5.2026 - 11:54 | Claudio Tavella |  |  | Dusche -EG -Wand _MaP-12_26-05-01.jpg | Dusche -EG -Wand _MaP-12_detail_26-05-01.jpg |  | - |  | Asbest | Asbest: Widerlegt
MaP-13 | Einzelprobe | VM-6 | Plattenkleber | Wand |  | Dusche | EG | Wand |  |  | 01.5.2026 - 11:55 | Claudio Tavella |  |  | Dusche -EG -Wand _MaP-13_26-05-01.jpg | Dusche -EG -Wand _MaP-13_detail_26-05-01.jpg |  | - |  | Asbest | Asbest: Widerlegt
MaP-14 | Einzelprobe | VM-2 | Plattenkleber | Boden |  | Dusche | EG | Boden |  |  | 01.5.2026 - 11:56 | Claudio Tavella |  |  | Dusche -EG -Boden _MaP-14_26-05-01.jpg | Dusche -EG -Boden _MaP-14_detail_26-05-01.jpg | 4 | m² |  | Asbest | Asbest: Bestätigt
MaP-15 | Einzelprobe | VM-3 | Putz | Wand |  | Waschküche | EG | Wand |  |  | 01.5.2026 - 12:11 | Claudio Tavella |  |  | Waschküche -EG -Wand _MaP-15_26-05-01.jpg | Waschküche -EG -Wand _MaP-15_detail_26-05-01.jpg |  | - |  | Asbest | Asbest: Widerlegt
MaP-16 | Einzelprobe | VM-6 | Plattenkleber | Wand |  | Küche | EG | Wand |  |  | 01.5.2026 - 12:07 | Claudio Tavella |  |  | Küche -EG -Wand _MaP-16_26-05-01.jpg | Küche -EG -Wand _MaP-16_detail_26-05-01.jpg |  | - |  | Asbest | Asbest: Widerlegt
MaP-17 | Einzelprobe | VM-3 | Putz | Wand |  | Küche | EG | Wand |  |  | 01.5.2026 - 12:14 | Claudio Tavella |  |  | Küche -EG -Wand _MaP-17_26-05-01.jpg | Küche -EG -Wand _MaP-17_detail_26-05-01.jpg |  | - |  | Asbest | Asbest: Widerlegt
MaP-18 | Einzelprobe | VM-3 | Putz | Wand |  | Wohnzimmer | EG | Wand |  |  | 01.5.2026 - 12:15 | Claudio Tavella |  |  | Wohnzimmer -EG -Wand _MaP-18_26-05-01.jpg | Wohnzimmer -EG -Wand _MaP-18_detail_26-05-01.jpg |  | - |  | Asbest | Asbest: Widerlegt
MaP-19 | Einzelprobe | VM-3 | Putz | Wand |  | Fassade | EG | Wand |  |  | 01.5.2026 - 12:17 | Claudio Tavella |  |  | Fassade -EG-Wand _MaP-19_26-05-01.jpg | Fassade -EG-Wand _MaP-19_detail_26-05-01.jpg |  | - |  | Asbest | Asbest: Widerlegt
VB-1 | Visueller Befund | VM-1 | Faserzement | Decke |  | Wohnzimmer | EG | Decke |  |  | 01.5.2026 - 11:07 | Claudio Tavella |  |  | Wohnzimmer -EG -Decke _VB-1_26-05-01.jpg | Wohnzimmer -EG -Decke _VB-1_detail_26-05-01.jpg | 1 | m² |  | Asbest | Asbest: Bestätigt | 80 | % | 0 | % | 0.8 | m²
VB-3 | Visueller Befund | VM-5 | Putz | Decke |  | gesamtes Haus | EG | Decke |  |  | 01.5.2026 - 11:25 | Claudio Tavella |  |  | gesamtes Haus -EG -Decke _VB-3_26-05-01.jpg | gesamtes Haus -EG -Decke _VB-3_detail_26-05-01.jpg |  | - |  | Asbest | Asbest: Widerlegt
VB-4 | Visueller Befund | VM-9 | Faserzement | Elektrotableau |  | Keller | EG | Elektrotableau |  |  | 01.5.2026 - 11:57 | Claudio Tavella |  |  | Keller -EG -Elektro..._VB-4_26-05-01.jpg | Keller -EG -Elektro..._VB-4_detail_26-05-01.jpg | 1 | Stück |  | Asbest | Asbest: Bestätigt | 80 | % | 0 | % | 0.8 | Stück
VB-5 | Visueller Befund | VM-10 | Faserzement | Fallrohr |  | gesamtes Haus | EG | Decke |  |  | 01.5.2026 - 11:58 | Claudio Tavella |  |  | gesamtes Haus -EG -Decke _VB-5_26-05-01.jpg | gesamtes Haus -EG -Decke _VB-5_detail_26-05-01.jpg |  | - |  | Asbest | Asbest: Widerlegt