## Report
Bezeichnung Befund | Art | Verdachtsmoment | Material | Zugehöriges Bauteil | Farbe | Gebäude/Bereich | Stockwerk/Ebene | Raum/Teilbereich | Bemerkung Probe/Befund | Bemerkung Verdachtsmoment | Erfassungszeitpunkt | Probenehmer | Überblick | Detail | Dateiname Überblick | Dateiname Detail | Menge | Einheit | Mischprobe | Verdacht | Einstufung | Angenommene Trefferwahrscheinlichkeit | Einheit | Aussagesicherheit | Einheit | Risikomenge | Einheit | Begründung | Ergebnis Analytik | Bewertung | Aufgabe | Referenzkarte | X-Koordinate | Y-Koordinate
MaP-1 | Einzelprobe | VM-6 | Cushion Vinyl | Boden |  | Hobbyraum | UG | Boden |  |  | 01.5.2026 - 14:22 | Claudio Tavella |  |  | Hobbyraum -UG-Boden_MaP-1_26-05-01.jpg | Hobbyraum -UG-Boden_MaP-1_detail_26-05-01.jpg |  | - |  | Asbest | Asbest: Widerlegt
MaP-2 | Einzelprobe | VM-2 | Putz | Wand |  | Hobbyraum | UG | Wand |  |  | 01.5.2026 - 14:32 | Claudio Tavella |  |  | Hobbyraum -UG-Wand _MaP-2_26-05-01.jpg | Hobbyraum -UG-Wand _MaP-2_detail_26-05-01.jpg |  | - |  | Asbest | Asbest: Widerlegt
MaP-3 | Einzelprobe | VM-3 | Putz | Decke |  | Hobbyraum | UG | Decke |  |  | 01.5.2026 - 14:34 | Claudio Tavella |  |  | Hobbyraum -UG-Decke _MaP-3_26-05-01.jpg | Hobbyraum -UG-Decke _MaP-3_detail_26-05-01.jpg |  | - |  | Asbest | Asbest: Widerlegt
MaP-4 | Einzelprobe | VM-6 | Cushion Vinyl | Boden |  | Gang / Zimmer | UG | Boden |  |  | 01.5.2026 - 14:35 | Claudio Tavella |  |  | Gang - Zimmer -UG -Boden _MaP-4_26-05-01.jpg | Gang - Zimmer -UG -Boden _MaP-4_detail_26-05-01.jpg |  | - |  | Asbest | Asbest: Widerlegt
MaP-5 | Einzelprobe | VM-5 | Plattenkleber | Boden |  | Heizraum | UG | Boden |  |  | 01.5.2026 - 14:36 | Claudio Tavella |  |  | Heizraum -UG -Boden _MaP-5_26-05-01.jpg | Heizraum -UG -Boden _MaP-5_detail_26-05-01.jpg |  | - |  | Asbest | Asbest: Widerlegt
MaP-6 | Einzelprobe | VM-4 | Plattenkleber | Wand |  | Heizraum | UG | Wand |  |  | 01.5.2026 - 14:41 | Claudio Tavella |  |  | Heizraum -UG -Wand _MaP-6_26-05-01.jpg | Heizraum -UG -Wand _MaP-6_detail_26-05-01.jpg |  | - |  | Asbest | Asbest: Widerlegt
MaP-7 | Einzelprobe | VM-9 | technisches Textil | Rohrummantellung |  | gesamtes Haus | UG/ EG | Rohrummantellung |  |  | 01.5.2026 - 14:42 | Claudio Tavella |  |  | gesamtes Haus -UG- EG-Rohrumm..._MaP-7_26-05-01.jpg | gesamtes Haus -UG- EG-Rohrumm..._MaP-7_detail_26-05-01.jpg |  | - |  | Asbest | Asbest: Widerlegt
MaP-8 | Einzelprobe | VM-10 | spezielle Estriche | Boden |  | Waschküchec | UG | Boden |  |  | 01.5.2026 - 14:46 | Claudio Tavella |  |  | Waschküchec-UG -Boden _MaP-8_26-05-01.jpg | Waschküchec-UG -Boden _MaP-8_detail_26-05-01.jpg |  | - |  | PCB | PCB: Widerlegt
MaP-9 | Einzelprobe | VM-5 | Plattenkleber | Boden |  | Dusche | UG | Boden |  |  | 01.5.2026 - 14:51 | Claudio Tavella |  |  | Dusche -UG-Boden _MaP-9_26-05-01.jpg | Dusche -UG-Boden _MaP-9_detail_26-05-01.jpg |  | - |  | Asbest | Asbest: Widerlegt
MaP-10 | Einzelprobe | VM-4 | Plattenkleber | Wand |  | Dusche | UG | Wand |  |  | 01.5.2026 - 14:52 | Claudio Tavella |  |  | Dusche -UG-Wand _MaP-10_26-05-01.jpg | Dusche -UG-Wand _MaP-10_detail_26-05-01.jpg |  | - |  | Asbest | Asbest: Widerlegt
MaP-11 | Einzelprobe | VM-2 | Putz | Wand |  | Treppenhaus / Gang | UG/ EG | Wand |  |  | 01.5.2026 - 14:54 | Claudio Tavella |  |  | Treppenhaus - Gang -UG- EG-Wand _MaP-11_26-05-01.jpg | Treppenhaus - Gang -UG- EG-Wand _MaP-11_detail_26-05-01.jpg |  | - |  | Asbest | Asbest: Widerlegt
MaP-12 | Einzelprobe | VM-3 | Putz | Decke |  | Treppenhaus / Gang | UG/ EG | Decke |  |  | 01.5.2026 - 14:54 | Claudio Tavella |  |  | Treppenhaus - Gang -UG- EG-Decke _MaP-12_26-05-01.jpg | Treppenhaus - Gang -UG- EG-Decke _MaP-12_detail_26-05-01.jpg |  | - |  | Asbest | Asbest: Widerlegt
MaP-13 | Einzelprobe | VM-6 | Cushion Vinyl | Boden |  | Treppenhaus / Gang | UG/ EG | Boden |  |  | 01.5.2026 - 14:55 | Claudio Tavella |  |  | Treppenhaus - Gang -UG- EG-Boden _MaP-13_26-05-01.jpg | Treppenhaus - Gang -UG- EG-Boden _MaP-13_detail_26-05-01.jpg |  | - |  | Asbest | Asbest: Widerlegt
MaP-14 | Einzelprobe | VM-4 | Plattenkleber | Wand |  | WC | EG | Wand |  |  | 01.5.2026 - 15:11 | Claudio Tavella |  |  | WC-EG-Wand _MaP-14_26-05-01.jpg | WC-EG-Wand _MaP-14_detail_26-05-01.jpg |  | - |  | Asbest | Asbest: Widerlegt
MaP-15 | Einzelprobe | VM-2 | Putz | Wand |  | WC | EG | Wand |  |  | 01.5.2026 - 15:14 | Claudio Tavella |  |  | WC-EG-Wand _MaP-15_26-05-01.jpg | WC-EG-Wand _MaP-15_detail_26-05-01.jpg |  | - |  | Asbest | Asbest: Widerlegt
MaP-16 | Einzelprobe | VM-3 | Putz | Decke |  | WC | EG | Decke |  |  | 01.5.2026 - 15:15 | Claudio Tavella |  |  | WC-EG-Decke _MaP-16_26-05-01.jpg | WC-EG-Decke _MaP-16_detail_26-05-01.jpg |  | - |  | Asbest | Asbest: Widerlegt
MaP-17 | Einzelprobe | VM-4 | Plattenkleber | Wand |  | Bad | EG | Wand |  |  | 01.5.2026 - 15:19 | Claudio Tavella |  |  | Bad-EG -Wand _MaP-17_26-05-01.jpg | Bad-EG -Wand _MaP-17_detail_26-05-01.jpg |  | - |  | Asbest | Asbest: Widerlegt
MaP-18 | Einzelprobe | VM-5 | Plattenkleber | Boden |  | Bad | EG | Boden |  |  | 01.5.2026 - 15:22 | Claudio Tavella |  |  | Bad-EG -Boden _MaP-18_26-05-01.jpg | Bad-EG -Boden _MaP-18_detail_26-05-01.jpg |  | - |  | Asbest | Asbest: Widerlegt
MaP-19 | Einzelprobe | VM-2 | Putz | Wand |  | Schlafzimmer | EG | Wand |  |  | 01.5.2026 - 15:25 | Claudio Tavella |  |  | Schlafzimmer-EG-Wand_MaP-19_26-05-01.jpg | Schlafzimmer-EG-Wand_MaP-19_detail_26-05-01.jpg |  | - |  | Asbest | Asbest: Widerlegt
MaP-20 | Einzelprobe | VM-2 | Putz | Wand |  | Küche | EG | Wand |  |  | 01.5.2026 - 15:30 | Claudio Tavella |  |  | Küche -EG -Wand _MaP-20_26-05-01.jpg | Küche -EG -Wand _MaP-20_detail_26-05-01.jpg |  | - |  | Asbest | Asbest: Widerlegt
MaP-21 | Einzelprobe | VM-3 | Putz | Decke |  | Küche | EG | Decke |  |  | 01.5.2026 - 15:32 | Claudio Tavella |  |  | Küche -EG -Decke _MaP-21_26-05-01.jpg | Küche -EG -Decke _MaP-21_detail_26-05-01.jpg |  | - |  | Asbest | Asbest: Widerlegt
MaP-22 | Einzelprobe | VM-2 | Putz | Wand |  | Wohnzimmer | EG | Wand |  |  | 01.5.2026 - 15:33 | Claudio Tavella |  |  | Wohnzimmer -EG-Wand _MaP-22_26-05-01.jpg | Wohnzimmer -EG-Wand _MaP-22_detail_26-05-01.jpg |  | - |  | Asbest | Asbest: Widerlegt
MaP-23 | Einzelprobe | VM-5 | Plattenkleber | Boden |  | Gang | EG | Boden |  |  | 01.5.2026 - 15:40 | Claudio Tavella |  |  | Gang -EG-Boden _MaP-23_26-05-01.jpg | Gang -EG-Boden _MaP-23_detail_26-05-01.jpg |  | - |  | Asbest | Asbest: Widerlegt
VB-1 | Visueller Befund | VM-8 | Faserzement | Elektrotableau |  | Gang | UG | Elektrotableau |  |  | 01.5.2026 - 14:39 | Claudio Tavella |  |  | Gang -UG-Elektro..._VB-1_26-05-01.jpg | Gang -UG-Elektro..._VB-1_detail_26-05-01.jpg | 2 | Stück |  | Asbest | Asbest: Bestätigt | 80 | % | 0 | % | 1.6 | Stück
VB-2 | Visueller Befund | VM-11 | Faserzement | Fallrohr |  | gesamtes Haus | UG/ EG | Fallrohr |  |  | 01.5.2026 - 14:48 | Claudio Tavella |  |  | gesamtes Haus -UG- EG-Fallrohr _VB-2_26-05-01.jpg | gesamtes Haus -UG- EG-Fallrohr _VB-2_detail_26-05-01.jpg |  | - |  | Asbest | Asbest: Widerlegt