## Report
Bezeichnung Befund | Art | Verdachtsmoment | Material | Zugehöriges Bauteil | Farbe | Gebäude/Bereich | Stockwerk/Ebene | Raum/Teilbereich | Bemerkung Probe/Befund | Bemerkung Verdachtsmoment | Erfassungszeitpunkt | Probenehmer | Überblick | Detail | Dateiname Überblick | Dateiname Detail | Menge | Einheit | Mischprobe | Verdacht | Einstufung | Angenommene Trefferwahrscheinlichkeit | Einheit | Aussagesicherheit | Einheit | Risikomenge | Einheit | Begründung | Ergebnis Analytik | Bewertung | Aufgabe | Referenzkarte | X-Koordinate | Y-Koordinate
MaP-1 | Einzelprobe | VM-10 | LAP | Türblatt |  | Gang | UG | Türblatt |  |  | 06.5.2026 - 14:31 | Daniel Santiago |  |  | Gang -UG-Türblatt _MaP-1_26-05-06.jpg | Gang -UG-Türblatt _MaP-1_detail_26-05-06.jpg |  | - |  | Asbest | Asbest: Nicht eingestuft
MaP-2 | Einzelprobe | VM-11 | Faserzement | Elektrotableau |  | Gang | UG | Elektrotableau |  |  | 06.5.2026 - 14:33 | Daniel Santiago |  |  | Gang -UG-Elektro..._MaP-2_26-05-06.jpg | Gang -UG-Elektro..._MaP-2_detail_26-05-06.jpg | 2 | m² |  | Asbest | Asbest: Nicht eingestuft | 80 | % | 88.2 | % | 0.19 | m²
MaP-3 | Einzelprobe | VM-14 | Cushion Vinyl | Boden |  | WC | UG | Boden | gelblicher Kleber |  | 06.5.2026 - 14:43 | Daniel Santiago |  |  | WC-UG-Boden _MaP-3_26-05-06.jpg | WC-UG-Boden _MaP-3_detail_26-05-07.jpg |  | - |  | Asbest | Asbest: Nicht eingestuft
MaP-4 | Einzelprobe | VM-1 | Deckputz | Wand |  | WC | UG | Wand |  |  | 06.5.2026 - 14:44 | Daniel Santiago |  |  | WC-UG-Wand_MaP-4_26-05-06.jpg | WC-UG-Wand_MaP-4_detail_26-05-06.jpg |  | - |  | Asbest | Asbest: Nicht eingestuft
MaP-5 | Einzelprobe | VM-3 | Grundputz | Wand |  | WC | UG | Wand |  |  | 06.5.2026 - 14:47 | Daniel Santiago |  |  | WC-UG-Wand_MaP-5_26-05-06.jpg | WC-UG-Wand_MaP-5_detail_26-05-06.jpg |  | - |  | Asbest | Asbest: Nicht eingestuft
MaP-6 | Einzelprobe | VM-2 | Deckputz | Decke |  | WC | UG | Decke |  |  | 06.5.2026 - 14:51 | Daniel Santiago |  |  | WC-UG-Decke_MaP-6_26-05-06.jpg | WC-UG-Decke_MaP-6_detail_26-05-06.jpg |  | - |  | Asbest | Asbest: Nicht eingestuft
MaP-7 | Einzelprobe | VM-4 | Grundputz | Decke |  | WC | UG | Decke |  |  | 06.5.2026 - 14:52 | Daniel Santiago |  |  | WC-UG-Decke_MaP-7_26-05-06.jpg | WC-UG-Decke_MaP-7_detail_26-05-06.jpg |  | - |  | Asbest | Asbest: Nicht eingestuft
MaP-8 | Einzelprobe | VM-1 | Deckputz | Wand |  | Gang/ Treppenhaus | UG-EG | Wand |  |  | 06.5.2026 - 15:09 | Daniel Santiago |  |  | Gang- Treppenhaus -UG-EG-Wand_MaP-8_26-05-06.jpg | Gang- Treppenhaus -UG-EG-Wand_MaP-8_detail_26-05-06.jpg |  | - |  | Asbest | Asbest: Nicht eingestuft
MaP-9 | Einzelprobe | VM-3 | Grundputz | Wand |  | Gang/ Treppenhaus | UG-EG | Wand |  |  | 06.5.2026 - 15:10 | Daniel Santiago |  |  | Gang- Treppenhaus -UG-EG-Wand_MaP-9_26-05-06.jpg | Gang- Treppenhaus -UG-EG-Wand_MaP-9_detail_26-05-06.jpg |  | - |  | Asbest | Asbest: Nicht eingestuft
MaP-10 | Einzelprobe | VM-2 | Deckputz | Decke |  | Gang/ Treppenhaus | UG-EG | Decke |  |  | 06.5.2026 - 15:11 | Daniel Santiago |  |  | Gang- Treppenhaus -UG-EG-Decke_MaP-10_26-05-06.jpg | Gang- Treppenhaus -UG-EG-Decke_MaP-10_detail_26-05-06.jpg |  | - |  | Asbest | Asbest: Nicht eingestuft
MaP-11 | Einzelprobe | VM-4 | Grundputz | Decke |  | Gang/ Treppenhaus | UG-EG | Decke |  |  | 06.5.2026 - 15:13 | Daniel Santiago |  |  | Gang- Treppenhaus -UG-EG-Decke_MaP-11_26-05-06.jpg | Gang- Treppenhaus -UG-EG-Decke_MaP-11_detail_26-05-06.jpg |  | - |  | Asbest | Asbest: Nicht eingestuft
MaP-12 | Einzelprobe | VM-5 | Fliesenkleber | Boden |  | Eingang | EG | Boden |  |  | 06.5.2026 - 15:43 | Daniel Santiago |  |  | Eingang -EG-Boden_MaP-12_26-05-06.jpg | Eingang -EG-Boden_MaP-12_detail_26-05-06.jpg |  | - |  | Asbest | Asbest: Nicht eingestuft
MaP-13 | Einzelprobe | VM-1 | Deckputz | Wand |  | Eingang/ Gang/ WC | EG | Wand |  |  | 06.5.2026 - 15:44 | Daniel Santiago |  |  | Eingang- Gang- WC-EG-Wand_MaP-13_26-05-06.jpg | Eingang- Gang- WC-EG-Wand_MaP-13_detail_26-05-06.jpg |  | - |  | Asbest | Asbest: Nicht eingestuft
MaP-14 | Einzelprobe | VM-3 | Grundputz | Wand |  | Eingang/ Gang/ WC | EG | Wand |  |  | 06.5.2026 - 15:45 | Daniel Santiago |  |  | Eingang- Gang- WC-EG-Wand_MaP-14_26-05-06.jpg | Eingang- Gang- WC-EG-Wand_MaP-14_detail_26-05-06.jpg |  | - |  | Asbest | Asbest: Nicht eingestuft
MaP-15 | Einzelprobe | VM-2 | Deckputz | Decke |  | Gang/ WC | EG | Decke |  |  | 06.5.2026 - 15:47 | Daniel Santiago |  |  | Gang- WC-EG-Decke_MaP-15_26-05-06.jpg | Gang- WC-EG-Decke_MaP-15_detail_26-05-06.jpg |  | - |  | Asbest | Asbest: Nicht eingestuft
MaP-16 | Einzelprobe | VM-4 | Grundputz | Decke |  | Gang/ WC | EG | Decke |  |  | 06.5.2026 - 15:48 | Daniel Santiago |  |  | Gang- WC-EG-Decke_MaP-16_26-05-06.jpg | Gang- WC-EG-Decke_MaP-16_detail_26-05-06.jpg |  | - |  | Asbest | Asbest: Nicht eingestuft
MaP-17 | Einzelprobe | VM-14 | Cushion Vinyl | Boden |  | Gang/ WC/ Treppenhaus | EG-OG | Boden |  |  | 06.5.2026 - 15:49 | Daniel Santiago |  |  | Gang- WC- Treppen...-EG-OG -Boden_MaP-17_26-05-06.jpg | Gang- WC- Treppen...-EG-OG -Boden_MaP-17_detail_26-05-06.jpg |  | - |  | Asbest | Asbest: Nicht eingestuft
MaP-18 | Einzelprobe | VM-6 | Fliesenkleber | Wand |  | WC | EG | Wand |  |  | 06.5.2026 - 16:04 | Daniel Santiago |  |  | WC-EG-Wand_MaP-18_26-05-06.jpg | WC-EG-Wand_MaP-18_detail_26-05-06.jpg |  | - |  | Asbest | Asbest: Nicht eingestuft
MaP-19 | Einzelprobe | VM-1 | Deckputz | Wand |  | Küche | EG | Wand |  |  | 06.5.2026 - 16:11 | Daniel Santiago |  |  | Küche -EG-Wand_MaP-19_26-05-06.jpg | Küche -EG-Wand_MaP-19_detail_26-05-06.jpg |  | - |  | Asbest | Asbest: Nicht eingestuft
MaP-20 | Einzelprobe | VM-3 | Grundputz | Wand |  | Küche | EG | Wand |  |  | 06.5.2026 - 16:12 | Daniel Santiago |  |  | Küche -EG-Wand_MaP-20_26-05-06.jpg | Küche -EG-Wand_MaP-20_detail_26-05-06.jpg |  | - |  | Asbest | Asbest: Nicht eingestuft
MaP-21 | Einzelprobe | VM-2 | Deckputz | Decke |  | Küche | EG | Decke |  |  | 06.5.2026 - 16:19 | Daniel Santiago |  |  | Küche -EG-Decke_MaP-21_26-05-06.jpg | Küche -EG-Decke_MaP-21_detail_26-05-06.jpg |  | - |  | Asbest | Asbest: Nicht eingestuft
MaP-22 | Einzelprobe | VM-4 | Grundputz | Decke |  | Küche | EG | Decke |  |  | 06.5.2026 - 16:20 | Daniel Santiago |  |  | Küche -EG-Decke_MaP-22_26-05-06.jpg | Küche -EG-Decke_MaP-22_detail_26-05-06.jpg |  | - |  | Asbest | Asbest: Nicht eingestuft
MaP-23 | Einzelprobe | VM-5 | Fliesenkleber | Boden |  | Wohnzimmer/ Küche | EG | Boden |  |  | 06.5.2026 - 16:24 | Daniel Santiago |  |  | Wohnzimmer- Küche -EG-Boden_MaP-23_26-05-06.jpg | Wohnzimmer- Küche -EG-Boden_MaP-23_detail_26-05-06.jpg |  | - |  | Asbest | Asbest: Nicht eingestuft
MaP-24 | Einzelprobe | VM-1 | Deckputz | Wand |  | Wohnzimmer | EG | Wand |  |  | 06.5.2026 - 16:28 | Daniel Santiago |  |  | Wohnzimmer -EG-Wand_MaP-24_26-05-06.jpg | Wohnzimmer -EG-Wand_MaP-24_detail_26-05-06.jpg |  | - |  | Asbest | Asbest: Nicht eingestuft
MaP-25 | Einzelprobe | VM-3 | Grundputz | Wand |  | Wohnzimmer | EG | Wand |  |  | 06.5.2026 - 16:29 | Daniel Santiago |  |  | Wohnzimmer -EG-Wand_MaP-25_26-05-06.jpg | Wohnzimmer -EG-Wand_MaP-25_detail_26-05-06.jpg |  | - |  | Asbest | Asbest: Nicht eingestuft
MaP-26 | Einzelprobe | VM-2 | Deckputz | Decke |  | Wohnzimmer | EG | Decke |  |  | 06.5.2026 - 16:34 | Daniel Santiago |  |  | Wohnzimmer -EG-Decke_MaP-26_26-05-06.jpg | Wohnzimmer -EG-Decke_MaP-26_detail_26-05-06.jpg |  | - |  | Asbest | Asbest: Nicht eingestuft
MaP-27 | Einzelprobe | VM-2 | Deckputz | Decke |  | Wohnzimmer | DG | Decke |  |  | 06.5.2026 - 16:34 | Daniel Santiago |  |  | Wohnzimmer -DG-Decke_MaP-27_26-05-06.jpg | Wohnzimmer -DG-Decke_MaP-27_detail_26-05-06.jpg |  | - |  | Asbest | Asbest: Nicht eingestuft
MaP-28 | Einzelprobe | VM-5 | Fliesenkleber | Boden |  | Badezimmer | OG | Boden |  |  | 06.5.2026 - 16:48 | Daniel Santiago |  |  | Badezimmer -OG-Boden_MaP-28_26-05-06.jpg | Badezimmer -OG-Boden_MaP-28_detail_26-05-06.jpg |  | - |  | Asbest | Asbest: Nicht eingestuft
MaP-29 | Einzelprobe | VM-6 | Fliesenkleber | Wand |  | Badezimmer | OG | Wand |  |  | 06.5.2026 - 16:49 | Daniel Santiago |  |  | Badezimmer -OG-Wand_MaP-29_26-05-06.jpg | Badezimmer -OG-Wand_MaP-29_detail_26-05-06.jpg |  | - |  | Asbest | Asbest: Nicht eingestuft
MaP-30 | Einzelprobe | VM-1 | Deckputz | Wand |  | Badezimmer | OG | Wand |  |  | 06.5.2026 - 16:50 | Daniel Santiago |  |  | Badezimmer -OG-Wand_MaP-30_26-05-06.jpg | Badezimmer -OG-Wand_MaP-30_detail_26-05-06.jpg |  | - |  | Asbest | Asbest: Nicht eingestuft
MaP-31 | Einzelprobe | VM-3 | Grundputz | Wand |  | Badezimmer | OG | Wand |  |  | 06.5.2026 - 16:50 | Daniel Santiago |  |  | Badezimmer -OG-Wand_MaP-31_26-05-06.jpg | Badezimmer -OG-Wand_MaP-31_detail_26-05-06.jpg |  | - |  | Asbest | Asbest: Nicht eingestuft
MaP-32 | Einzelprobe | VM-2 | Deckputz | Decke |  | Badezimmer | OG | Decke |  |  | 06.5.2026 - 16:51 | Daniel Santiago |  |  | Badezimmer -OG-Decke_MaP-32_26-05-06.jpg | Badezimmer -OG-Decke_MaP-32_detail_26-05-06.jpg |  | - |  | Asbest | Asbest: Nicht eingestuft
MaP-33 | Einzelprobe | VM-4 | Grundputz | Decke |  | Badezimmer | OG | Decke |  |  | 06.5.2026 - 16:52 | Daniel Santiago |  |  | Badezimmer -OG-Decke_MaP-33_26-05-06.jpg | Badezimmer -OG-Decke_MaP-33_detail_26-05-06.jpg |  | - |  | Asbest | Asbest: Nicht eingestuft
MaP-34 | Einzelprobe | VM-1 | Deckputz | Wand |  | Schlafzimmer | OG | Wand |  |  | 06.5.2026 - 17:06 | Daniel Santiago |  |  | Schlafzimmer -OG-Wand_MaP-34_26-05-06.jpg | Schlafzimmer -OG-Wand_MaP-34_detail_26-05-06.jpg |  | - |  | Asbest | Asbest: Nicht eingestuft
MaP-35 | Einzelprobe | VM-3 | Grundputz | Wand |  | Schlafzimmer | OG | Wand |  |  | 06.5.2026 - 17:07 | Daniel Santiago |  |  | Schlafzimmer -OG-Wand_MaP-35_26-05-06.jpg | Schlafzimmer -OG-Wand_MaP-35_detail_26-05-06.jpg |  | - |  | Asbest | Asbest: Nicht eingestuft
MaP-36 | Einzelprobe | VM-2 | Deckputz | Decke |  | Schlafzimmer | OG | Decke |  |  | 06.5.2026 - 17:08 | Daniel Santiago |  |  | Schlafzimmer -OG-Decke_MaP-36_26-05-06.jpg | Schlafzimmer -OG-Decke_MaP-36_detail_26-05-06.jpg |  | - |  | Asbest | Asbest: Nicht eingestuft
MaP-37 | Einzelprobe | VM-4 | Grundputz | Decke |  | Schlafzimmer | OG | Decke |  |  | 06.5.2026 - 17:09 | Daniel Santiago |  |  | Schlafzimmer -OG-Decke_MaP-37_26-05-06.jpg | Schlafzimmer -OG-Decke_MaP-37_detail_26-05-06.jpg |  | - |  | Asbest | Asbest: Nicht eingestuft
MaP-38 | Einzelprobe | VM-14 | Cushion Vinyl | Boden |  | Büro | OG | Boden | gelblicher Kleber |  | 06.5.2026 - 17:10 | Daniel Santiago |  |  | Büro -OG-Boden_MaP-38_26-05-06.jpg | Büro -OG-Boden_MaP-38_detail_26-05-06.jpg |  | - |  | Asbest | Asbest: Nicht eingestuft
MaP-39 | Einzelprobe | VM-5 | Fliesenkleber | Boden |  | Schlafzimmer | DG | Boden |  |  | 06.5.2026 - 17:19 | Daniel Santiago |  |  | Schlafzimmer -DG-Boden_MaP-39_26-05-06.jpg | Schlafzimmer -DG-Boden_MaP-39_detail_26-05-06.jpg |  | - |  | Asbest | Asbest: Nicht eingestuft
MaP-40 | Einzelprobe | VM-1 | Deckputz | Wand |  | Gesamtes Dachgeschoss | DG | Wand |  |  | 06.5.2026 - 17:20 | Daniel Santiago |  |  | Gesamtes Dachgesc...-DG-Wand_MaP-40_26-05-06.jpg | Gesamtes Dachgesc...-DG-Wand_MaP-40_detail_26-05-06.jpg |  | - |  | Asbest | Asbest: Nicht eingestuft
MaP-41 | Einzelprobe | VM-3 | Grundputz | Wand |  | Gesamtes Dachgeschoss | DG | Wand |  |  | 06.5.2026 - 17:33 | Daniel Santiago |  |  | Gesamtes Dachgesc...-DG-Wand_MaP-41_26-05-06.jpg | Gesamtes Dachgesc...-DG-Wand_MaP-41_detail_26-05-06.jpg |  | - |  | Asbest | Asbest: Nicht eingestuft
MaP-42 | Einzelprobe | VM-17 | Verputz | Sockel |  | Sockel | UG-EG | Wand |  |  | 06.5.2026 - 17:37 | Daniel Santiago |  |  | Sockel-UG-EG-Wand_MaP-42_26-05-06.jpg | Sockel-UG-EG-Wand_MaP-42_detail_26-05-06.jpg |  | - |  | Asbest | Asbest: Nicht eingestuft
MaP-43 | Einzelprobe | VM-18 | Verputz | Wand |  | Fassade | EG-DG | Wand |  |  | 06.5.2026 - 17:39 | Daniel Santiago |  |  | Fassade-EG-DG -Wand_MaP-43_26-05-06.jpg | Fassade-EG-DG -Wand_MaP-43_detail_26-05-06.jpg |  | - |  | Asbest | Asbest: Nicht eingestuft
VB-1 | Visueller Befund | VM-7 | Fensterkitt | Fenster |  | Ganzes Haus | UG- DG | Fenster |  |  | 06.5.2026 - 14:02 | Daniel Santiago |  |  | Ganzes Haus -UG- DG-Fenster _VB-1_26-05-06.jpg | Ganzes Haus -UG- DG-Fenster _VB-1_detail_26-05-06.jpg |  | - |  | Asbest | Asbest: Bestätigt
VB-2 | Visueller Befund | VM-8 | Faserzement | Fallrohr |  | Fallrohr, teilweise nicht sichtbar | UG- DG | Fallrohr |  |  | 06.5.2026 - 14:05 | Daniel Santiago |  |  | Fallrohr, teilwei...-UG- DG-Fallrohr _VB-2_26-05-06.jpg | Fallrohr, teilwei...-UG- DG-Fallrohr _VB-2_detail_26-05-06.jpg | 30 | m |  | Asbest | Asbest: Bestätigt | 80 | % | 0 | % | 24 | m
VB-3 | Visueller Befund | VM-9 | Faserzement | Türblatt |  | Waschraum | UG | Türblatt |  |  | 06.5.2026 - 14:09 | Daniel Santiago |  |  | Waschraum -UG-Türblatt _VB-3_26-05-06.jpg | Waschraum -UG-Türblatt _VB-3_detail_26-05-06.jpg | 1 | Stück |  | Asbest | Asbest: Bestätigt | 80 | % | 0 | % | 0.8 | Stück
VB-4 | Visueller Befund | VM-12 | Asbest Schnur | Rustüre |  | Keller | UG | Kamin |  |  | 06.5.2026 - 14:35 | Daniel Santiago |  |  | Keller-UG-Kamin _VB-4_26-05-06.jpg | Keller-UG-Kamin _VB-4_detail_26-05-06.jpg |  | - |  | Asbest | Asbest: Bestätigt
VB-5 | Visueller Befund | VM-13 | LAP | Ofen |  | Sauna | UG | Heizofen |  |  | 06.5.2026 - 14:38 | Daniel Santiago |  |  | Sauna-UG-Heizofen _VB-5_26-05-06.jpg | Sauna-UG-Heizofen _VB-5_detail_26-05-06.jpg |  | - |  | Asbest | Asbest: Ungeklärt
VB-6 | Visueller Befund | VM-16 | Asbest Schnur | Chemineé |  | Schlafzimmer | DG | Chemineé |  |  | 06.5.2026 - 17:33 | Daniel Santiago |  |  | Schlafzimmer -DG-Chemineé _VB-6_26-05-06.jpg | Schlafzimmer -DG-Chemineé _VB-6_detail_26-05-06.jpg |  | - |  | Asbest | Asbest: Ungeklärt