## Report
Bezeichnung Befund | Art | Verdachtsmoment | Material | Zugehöriges Bauteil | Farbe | Gebäude/Bereich | Stockwerk/Ebene | Raum/Teilbereich | Bemerkung Probe/Befund | Bemerkung Verdachtsmoment | Erfassungszeitpunkt | Probenehmer | Überblick | Detail | Dateiname Überblick | Dateiname Detail | Menge | Einheit | Mischprobe | Verdacht | Einstufung | Angenommene Trefferwahrscheinlichkeit | Einheit | Aussagesicherheit | Einheit | Risikomenge | Einheit | Begründung | Ergebnis Analytik | Bewertung | Aufgabe | Referenzkarte | X-Koordinate | Y-Koordinate
MaP-1 | Einzelprobe | VM-2 | Putz | Wand |  | Gang / Treppenhaus | DG/ OG /EG | Wand |  |  | 11.12.2024 - 12:26 |  |  |  | Gang - Treppenhaus -DG- OG ...-Wand _MaP-1_24-12-11.jpg | Gang - Treppenhaus -DG- OG ...-Wand _MaP-1_detail_24-12-11.jpg |  | - |  | Asbest | Asbest: Widerlegt | [10 empty] | OG | 167.4709 | 358.6234
MaP-2 | Einzelprobe | VM-3 | Plattenkleber | Boden |  | Dusche | DG | Boden |  |  | 11.12.2024 - 12:28 |  |  |  | Dusche -DG -Boden _MaP-2_24-12-11.jpg | Dusche -DG -Boden _MaP-2_detail_24-12-11.jpg |  | - |  | Asbest | Asbest: Widerlegt | [10 empty] | DG | 247.2555 | 546.3755
MaP-3 | Einzelprobe | VM-4 | Plattenkleber | Wand |  | Dusche | DG | Wand |  |  | 11.12.2024 - 12:29 |  |  |  | Dusche -DG -Wand _MaP-3_24-12-11.jpg | Dusche -DG -Wand _MaP-3_detail_24-12-11.jpg |  | - |  | Asbest | Asbest: Widerlegt | [10 empty] | DG | 285.7841 | 601.4071
MaP-4 | Einzelprobe | VM-5 | Teppichkleber | Boden |  | Schlafzimmer | DG | Boden |  |  | 11.12.2024 - 12:31 |  |  |  | Schlafzimmer -DG-Boden _MaP-4_24-12-11.jpg | Schlafzimmer -DG-Boden _MaP-4_detail_24-12-11.jpg |  | - |  | Asbest | Asbest: Widerlegt | [10 empty] | DG | 246.2318 | 130.6851
MaP-5 | Einzelprobe | VM-6 | Putz | Wand |  | Schlafzimmer | DG | Wand |  |  | 11.12.2024 - 12:32 |  |  |  | Schlafzimmer -DG-Wand _MaP-5_24-12-11.jpg | Schlafzimmer -DG-Wand _MaP-5_detail_24-12-11.jpg |  | - |  | Asbest | Asbest: Widerlegt | [10 empty] | DG | 178.6538 | 116.2576
MaP-6 | Einzelprobe | VM-7 | Putz | Decke |  | Schlafzimmer | DG | Decke |  |  | 11.12.2024 - 12:33 |  |  |  | Schlafzimmer -DG-Decke _MaP-6_24-12-11.jpg | Schlafzimmer -DG-Decke _MaP-6_detail_24-12-11.jpg |  | - |  | Asbest | Asbest: Widerlegt | [10 empty] | DG | 163.6146 | 218.6559
MaP-7 | Einzelprobe | VM-8 | Plattenkleber | Boden |  | WC | DG | Boden |  |  | 11.12.2024 - 12:36 |  |  |  | WC-DG -Boden _MaP-7_24-12-11.jpg | WC-DG -Boden _MaP-7_detail_24-12-11.jpg |  | - |  | Asbest | Asbest: Widerlegt | [10 empty] | DG | 133.9332 | 540.6311
MaP-8 | Einzelprobe | VM-9 | Plattenkleber | Wand |  | Küche | OG | Wand |  |  | 11.12.2024 - 13:03 |  |  |  | Küche -OG-Wand _MaP-8_24-12-11.jpg | Küche -OG-Wand _MaP-8_detail_24-12-11.jpg |  | - |  | Asbest | Asbest: Widerlegt | [10 empty] | OG | 244.2688 | 674.8705
MaP-9 | Einzelprobe | VM-10 | Plattenkleber | Boden |  | Küche | OG | Boden |  |  | 11.12.2024 - 13:04 |  |  |  | Küche -OG-Boden _MaP-9_24-12-11.jpg | Küche -OG-Boden _MaP-9_detail_24-12-11.jpg |  | - |  | Asbest | Asbest: Widerlegt | [10 empty] | OG | 203.9348 | 604.2779
MaP-10 | Einzelprobe | VM-11 | Plattenkleber | Wand |  | Badezimmer | OG | Wand |  |  | 11.12.2024 - 13:04 |  |  |  | Badezimmer -OG-Wand _MaP-10_24-12-11.jpg | Badezimmer -OG-Wand _MaP-10_detail_24-12-11.jpg | 18 | m² |  | Asbest | Asbest: Bestätigt | [10 empty] | OG | 221.34 | 736.0089
MaP-11 | Einzelprobe | VM-12 | Faserzement | Wand |  | Fassade | DG/OG/EG | Wand |  |  | 11.12.2024 - 13:06 |  |  |  | Fassade -DG-OG-EG-Wand _MaP-11_24-12-11.jpg | Fassade -DG-OG-EG-Wand _MaP-11_detail_24-12-11.jpg | 50 | m² |  | Asbest | Asbest: Bestätigt | 80 | % | 81.608 | % | 7.3568 | m² |  |  |  |  | OG | 122.6339 | 581.741
MaP-12 | Einzelprobe | VM-13 | Putz | Wand |  | Fassade | DG/OG/EG | Wand |  |  | 11.12.2024 - 13:07 |  |  |  | Fassade -DG-OG-EG-Wand _MaP-12_24-12-11.jpg | Fassade -DG-OG-EG-Wand _MaP-12_detail_24-12-11.jpg |  | - |  | Asbest | Asbest: Widerlegt | [10 empty] | OG | 125.3729 | 669.6329
MaP-13 | Einzelprobe | VM-14 | Putz | Wand |  | Wohnzimmer | OG | Wand |  |  | 11.12.2024 - 13:09 |  |  |  | Wohnzimmer -OG-Wand _MaP-13_24-12-11.jpg | Wohnzimmer -OG-Wand _MaP-13_detail_24-12-11.jpg |  | - |  | Asbest | Asbest: Widerlegt | [10 empty] | OG | 458.8111 | 294.6245
MaP-14 | Einzelprobe | VM-15 | Abdichtungsbahn | Boden |  | Flachdach | OG | Boden |  |  | 11.12.2024 - 13:16 |  |  |  | Flachdach -OG-Boden _MaP-14_24-12-11.jpg | Flachdach -OG-Boden _MaP-14_detail_24-12-11.jpg |  | - |  | Asbest | Asbest: Widerlegt | [10 empty] | OG | 362.5174 | 763.9381
MaP-15 | Einzelprobe | VM-16 | Plattenkleber | Boden |  | WC | OG | Boden |  |  | 11.12.2024 - 13:22 |  |  |  | WC-OG-Boden _MaP-15_24-12-11.jpg | WC-OG-Boden _MaP-15_detail_24-12-11.jpg |  | - |  | Asbest | Asbest: Widerlegt | [10 empty] | OG | 145.8425 | 532.408
MaP-16 | Einzelprobe | VM-17 | Plattenkleber | Wand |  | Büro | EG | Wand |  |  | 11.12.2024 - 13:50 |  |  |  | Büro -EG -Wand _MaP-16_24-12-11.jpg | Büro -EG -Wand _MaP-16_detail_24-12-11.jpg |  | - |  | Asbest | Asbest: Widerlegt | [10 empty] | EG | 529.6431 | 911.216
MaP-17 | Einzelprobe | VM-18 | Putz | Decke |  | Büro | EG | Decke |  |  | 11.12.2024 - 13:53 |  |  |  | Büro -EG -Decke _MaP-17_24-12-11.jpg | Büro -EG -Decke _MaP-17_detail_24-12-11.jpg |  | - |  | Asbest | Asbest: Widerlegt | [10 empty] | EG | 413.772 | 947.8462
MaP-18 | Einzelprobe | VM-19 | Plattenkleber | Boden |  | Bar / Restaurant | EG | Boden |  |  | 11.12.2024 - 14:04 |  |  |  | Bar - Restaurant-EG -Boden _MaP-18_24-12-11.jpg | Bar - Restaurant-EG -Boden _MaP-18_detail_24-12-11.jpg |  | - |  | Asbest | Asbest: Widerlegt
MaP-19 | Einzelprobe | VM-20 | Putz | Wand |  | Bar / Restaurant | EG | Wand |  |  | 11.12.2024 - 14:05 |  |  |  | Bar - Restaurant-EG-Wand _MaP-19_24-12-11.jpg | Bar - Restaurant-EG-Wand _MaP-19_detail_24-12-11.jpg |  | - |  | Asbest | Asbest: Widerlegt | [10 empty] | EG | 708.6264 | 643.9981
MaP-20 | Einzelprobe | VM-21 | Putze | Decke |  | Bar / Restaurant | EG | Decke |  |  | 11.12.2024 - 14:06 |  |  |  | Bar - Restaurant-EG-Decke _MaP-20_24-12-11.jpg | Bar - Restaurant-EG-Decke _MaP-20_detail_24-12-11.jpg |  | - |  | Asbest | Asbest: Widerlegt | [10 empty] | EG | 614.8644 | 802.8205
MaP-21 | Einzelprobe | VM-22 | Plattenkleber | Boden |  | Gang | EG | Boden |  |  | 11.12.2024 - 14:15 |  |  |  | Gang -EG-Boden _MaP-21_24-12-11.jpg | Gang -EG-Boden _MaP-21_detail_24-12-11.jpg |  | - |  | Asbest | Asbest: Widerlegt | [10 empty] | EG | 306.124 | 727.3173
MaP-22 | Einzelprobe | VM-23 | Putz | Wand |  | Gang | EG | Wand |  |  | 11.12.2024 - 14:17 |  |  |  | Gang -EG-Wand _MaP-22_24-12-11.jpg | Gang -EG-Wand _MaP-22_detail_24-12-11.jpg |  | - |  | Asbest | Asbest: Widerlegt | [10 empty] | EG | 324.0653 | 776.656
MaP-23 | Einzelprobe | VM-24 | Plattenkleber | Wand |  | WC | EG | Wand |  |  | 11.12.2024 - 14:19 |  |  |  | WC -EG -Wand _MaP-23_24-12-11.jpg | WC -EG -Wand _MaP-23_detail_24-12-11.jpg | 35 | m² |  | Asbest | Asbest: Bestätigt | [10 empty] | EG | 250.8049 | 574.816
MaP-24 | Einzelprobe | VM-25 | Putz | Wand |  | WC | EG | Wand |  |  | 11.12.2024 - 14:23 |  |  |  | WC-EG -Wand _MaP-24_24-12-11.jpg | WC-EG -Wand _MaP-24_detail_24-12-11.jpg |  | - |  | Asbest | Asbest: Widerlegt | [10 empty] | EG | 246.3196 | 598.7378
MaP-25 | Einzelprobe | VM-26 | Putz | Wand |  | Séparée | EG | Wand |  |  | 11.12.2024 - 14:27 |  |  |  | Séparée-EG -Wand _MaP-25_24-12-11.jpg | Séparée-EG -Wand _MaP-25_detail_24-12-11.jpg |  | - |  | Asbest | Asbest: Widerlegt | [10 empty] | EG | 254.9176 | 855.9587
MaP-26 | Einzelprobe | VM-27 | Plattenkleber | Boden |  | Séparée | EG | Boden |  |  | 11.12.2024 - 14:29 |  |  |  | Séparée-EG-Boden _MaP-26_24-12-11.jpg | Séparée-EG-Boden _MaP-26_detail_24-12-11.jpg |  | - |  | Asbest | Asbest: Widerlegt | [10 empty] | EG | 300.1436 | 784.1315
MaP-27 | Einzelprobe | VM-28 | Putz | Wand |  | Technikraum | Keller | Wand |  |  | 11.12.2024 - 14:37 |  |  |  | Technikraum -Keller -Wand _MaP-27_24-12-11.jpg | Technikraum -Keller -Wand _MaP-27_detail_24-12-11.jpg |  | - |  | Asbest | Asbest: Widerlegt | [10 empty] | Keller | 134.4922 | 287.5305
MaP-28 | Einzelprobe | VM-29 | Putz | Wand |  | Gang | Keller | Wand |  |  | 11.12.2024 - 14:38 |  |  |  | Gang -Keller -Wand _MaP-28_24-12-11.jpg | Gang -Keller -Wand _MaP-28_detail_24-12-11.jpg |  | - |  | Asbest | Asbest: Widerlegt | [10 empty] | Keller | 285.8645 | 495.0733
MaP-29 | Einzelprobe | VM-31 | Putz | Wand |  | Garage | EG | Wand |  |  | 11.12.2024 - 14:54 |  |  |  | Garage -EG -Wand _MaP-29_24-12-11.jpg | Garage -EG -Wand _MaP-29_detail_24-12-11.jpg |  | - |  | Asbest | Asbest: Widerlegt | [10 empty] | EG | 229.1692 | 1011.5352
MaP-30 | Einzelprobe | VM-32 | Putz | Wand |  | Fassade | EG / Garage | Wand |  |  | 11.12.2024 - 15:05 |  |  |  | Fassade -EG - Ga...-Wand _MaP-30_24-12-11.jpg | Fassade -EG - Ga...-Wand _MaP-30_detail_24-12-11.jpg |  | - |  | Asbest | Asbest: Widerlegt | [10 empty] | EG | 15.6987 | 933.2072
MaP-31 | Einzelprobe | VM-34 | Plattenkleber | Boden |  | Laden | EG | Boden |  |  | 11.12.2024 - 15:21 |  |  |  | Laden -EG-Boden _MaP-31_24-12-11.jpg | Laden -EG-Boden _MaP-31_detail_24-12-11.jpg | 33 | m² |  | Asbest | Asbest: Bestätigt | [10 empty] | EG | 479.089 | 1116.4332
MaP-32 | Einzelprobe | VM-35 | Plattenkleber | Wand |  | WC | EG | Wand |  |  | 11.12.2024 - 15:22 |  |  |  | WC -EG -Wand _MaP-32_24-12-11.jpg | WC -EG -Wand _MaP-32_detail_24-12-11.jpg |  | - |  | Asbest | Asbest: Widerlegt | [10 empty] | EG | 337.8152 | 1087.4203
MaP-33 | Einzelprobe | VM-36 | Putz | Wand |  | Laden | EG | Wand |  |  | 11.12.2024 - 15:23 |  |  |  | Laden -EG-Wand _MaP-33_24-12-11.jpg | Laden -EG-Wand _MaP-33_detail_24-12-11.jpg |  | - |  | Asbest | Asbest: Widerlegt | [10 empty] | EG | 494.9284 | 1086.3509
VB-1 | Visueller Befund | VM-30 | Brandschutzklappen | Lüftungsagregat |  | Technikraum | Keller | Lüftungsanlage |  |  | 11.12.2024 - 14:39 |  |  |  | Technikraum -Keller -Lüftung..._VB-1_24-12-11.jpg | Technikraum -Keller -Lüftung..._VB-1_detail_24-12-11.jpg | 4 | Stück |  | Asbest | Asbest: Bestätigt | [10 empty] | Keller | 257.0475 | 136.1427
VB-2 | Visueller Befund | VM-33 | Faserzement | Dach |  | Fassade | EG / Garage | Wand |  |  | 11.12.2024 - 15:07 |  |  |  | Fassade -EG - Ga...-Wand _VB-2_24-12-11.jpg | Fassade -EG - Ga...-Wand _VB-2_detail_24-12-11.jpg | 50 | m² |  | Asbest | Asbest: Bestätigt | 80 | % | -2.220446e-14 | % | 40 | m² |  |  |  |  | EG | 14.0693 | 1036.0463