## Report
Bezeichnung Befund | Art | Verdachtsmoment | Material | Zugehöriges Bauteil | Farbe | Gebäude/Bereich | Stockwerk/Ebene | Raum/Teilbereich | Bemerkung Probe/Befund | Bemerkung Verdachtsmoment | Erfassungszeitpunkt | Probenehmer | Überblick | Detail | Dateiname Überblick | Dateiname Detail | Menge | Einheit | Mischprobe | Verdacht | Einstufung | Angenommene Trefferwahrscheinlichkeit | Einheit | Aussagesicherheit | Einheit | Risikomenge | Einheit | Begründung | Ergebnis Analytik | Bewertung | Aufgabe | Referenzkarte | X-Koordinate | Y-Koordinate
MaP-1 | Einzelprobe | VM-5 | Verputz | Wand |  | Estrich | DG |  |  |  | 12.5.2026 - 13:35 | Pascal Kallen |  |  | Estrich -DG-_MaP-1_26-05-12.jpg | Estrich -DG-_MaP-1_detail_26-05-12.jpg |  | - |  | Asbest | Asbest: Nicht eingestuft
MaP-2 | Einzelprobe | VM-1 | Verputz | Decke/Wand |  | Bad | EG |  |  |  | 12.5.2026 - 13:39 | Pascal Kallen |  |  | Bad-EG-_MaP-2_26-05-12.jpg | Bad-EG-_MaP-2_detail_26-05-12.jpg |  | - |  | Asbest | Asbest: Nicht eingestuft
MaP-3 | Einzelprobe | VM-2 | Fliesenkleber | Wand |  | Bad | EG |  |  |  | 12.5.2026 - 13:40 | Pascal Kallen |  |  | Bad-EG-_MaP-3_26-05-12.jpg | Bad-EG-_MaP-3_detail_26-05-12.jpg | 14 | m² |  | Asbest | Asbest: Nicht eingestuft
MaP-4 | Einzelprobe | VM-3 | Fliesenkleber | Boden |  | Bad | EG |  |  |  | 12.5.2026 - 13:40 | Pascal Kallen |  |  | Bad-EG-_MaP-4_26-05-12.jpg | Bad-EG-_MaP-4_detail_26-05-12.jpg | 4 | m² |  | Asbest | Asbest: Nicht eingestuft
MaP-5 | Einzelprobe | VM-1 | Verputz | Decke/Wand |  | Küche | EG |  |  |  | 12.5.2026 - 13:41 | Pascal Kallen |  |  | Küche-EG-_MaP-5_26-05-12.jpg | Küche-EG-_MaP-5_detail_26-05-12.jpg |  | - |  | Asbest | Asbest: Nicht eingestuft
MaP-6 | Einzelprobe | VM-2 | Fliesenkleber | Wand |  | Küche | EG |  |  |  | 12.5.2026 - 13:42 | Pascal Kallen |  |  | Küche-EG-_MaP-6_26-05-12.jpg | Küche-EG-_MaP-6_detail_26-05-12.jpg | 7 | m² |  | Asbest | Asbest: Nicht eingestuft
MaP-7 | Einzelprobe | VM-4 | (elastische) Bodenbeläge | Boden |  | Küche | EG |  |  |  | 12.5.2026 - 13:42 | Pascal Kallen |  |  | Küche-EG-_MaP-7_26-05-12.jpg | Küche-EG-_MaP-7_detail_26-05-12.jpg | 5 | m² |  | Asbest | Asbest: Nicht eingestuft | 60 | % | 64.46 | % | 1.07 | m²
MaP-8 | Einzelprobe | VM-5 | Verputz | Wand |  | Zimmer | EG |  |  |  | 12.5.2026 - 14:20 | Pascal Kallen |  |  | Zimmer-EG-_MaP-8_26-05-12.jpg | Zimmer-EG-_MaP-8_detail_26-05-12.jpg |  | - |  | Asbest | Asbest: Nicht eingestuft
MaP-9 | Einzelprobe | VM-6 | Parkettkleber | Boden |  | Zimmer | EG |  |  |  | 12.5.2026 - 14:21 | Pascal Kallen |  |  | Zimmer-EG-_MaP-9_26-05-12.jpg | Zimmer-EG-_MaP-9_detail_26-05-12.jpg |  | - |  | Asbest | Asbest: Nicht eingestuft
MaP-10 | Einzelprobe | VM-7 | Korkisolation | Radiatorennischen |  | Radiatorennischen | ganzes Haus |  |  |  | 12.5.2026 - 14:37 | Pascal Kallen |  |  | Radiatorennischen-ganzes ...-_MaP-10_26-05-12.jpg | Radiatorennischen-ganzes ...-_MaP-10_detail_26-05-12.jpg |  | - |  | PAK | PAK: Nicht eingestuft
MaP-11 | Einzelprobe | VM-8 | Teppichkleber | Boden |  | Esszimmer | EG |  |  |  | 12.5.2026 - 14:38 | Pascal Kallen |  |  | Esszimmer-EG-_MaP-11_26-05-12.jpg | Esszimmer-EG-_MaP-11_detail_26-05-12.jpg |  | - |  | Asbest | Asbest: Nicht eingestuft
MaP-12 | Einzelprobe | VM-3 | Fliesenkleber | Boden |  | Eingang | EG |  |  |  | 12.5.2026 - 14:50 | Pascal Kallen |  |  | Eingang-EG-_MaP-12_26-05-12.jpg | Eingang-EG-_MaP-12_detail_26-05-12.jpg | 3 | m³ |  | Asbest | Asbest: Nicht eingestuft
MaP-13 | Einzelprobe | VM-10 | Rohrisolation | Wasserleitung |  | Keller | UG |  |  |  | 12.5.2026 - 14:54 | Pascal Kallen |  |  | Keller-UG -_MaP-13_26-05-12.jpg | Keller-UG -_MaP-13_detail_26-05-12.jpg |  | - |  | Asbest | Asbest: Nicht eingestuft
MaP-14 | Einzelprobe | VM-5 | Verputz | Wand |  | Keller | UG |  |  |  | 12.5.2026 - 14:55 | Pascal Kallen |  |  | Keller-UG -_MaP-14_26-05-12.jpg | Keller-UG -_MaP-14_detail_26-05-12.jpg |  | - |  | Asbest | Asbest: Nicht eingestuft
MaP-15 | Einzelprobe | VM-13 | LAP | Rauchabzug |  | Keller | UG |  |  |  | 12.5.2026 - 14:57 | Pascal Kallen |  |  | Keller-UG -_MaP-15_26-05-12.jpg | Keller-UG -_MaP-15_detail_26-05-12.jpg |  | - |  | Asbest | Asbest: Nicht eingestuft
MaP-16 | Einzelprobe | VM-11 | spezielle Anstrich-, Beschichtungsstoffe | Kellerboden |  | Keller | UG |  |  |  | 12.5.2026 - 14:58 | Pascal Kallen |  |  | Keller-UG -_MaP-16_26-05-12.jpg | Keller-UG -_MaP-16_detail_26-05-12.jpg | 40 | m² |  | PCB | PCB: Nicht eingestuft
MaP-17 | Einzelprobe | VM-14 | Fensterkitt | Flügel |  | ganzes Haus | alle Stockwerke |  |  |  | 12.5.2026 - 15:12 | Pascal Kallen |  |  | ganzes Haus -alle St...-_MaP-17_26-05-12.jpg | ganzes Haus -alle St...-_MaP-17_detail_26-05-12.jpg | 25 | Stück |  | Asbest | Asbest: Nicht eingestuft
MaP-18 | Einzelprobe | VM-5 | Verputz | Wand |  | Fassade | EG-DG |  |  |  | 12.5.2026 - 15:14 | Pascal Kallen |  |  | Fassade-EG-DG-_MaP-18_26-05-12.jpg | Fassade-EG-DG-_MaP-18_detail_26-05-12.jpg |  | - |  | Asbest | Asbest: Nicht eingestuft
VB-1 | Visueller Befund | VM-16 | behandeltes Holz | Konstruktions-und Verkleidungsholz |  | ganzes Haus | alle Stockwerke |  |  |  | 12.5.2026 - 13:34 | Pascal Kallen |  |  | ganzes Haus-alle St...-_VB-1_26-05-12.jpg | ganzes Haus-alle St...-_VB-1_detail_26-05-12.jpg |  | - |  | Holzschutzmittel | Holzschutzmittel: Ungeklärt
VB-2 | Visueller Befund | VM-9 | Faserzement | Türen |  | Keller | UG |  |  |  | 12.5.2026 - 14:52 | Pascal Kallen |  |  | Keller-UG -_VB-2_26-05-12.jpg | Keller-UG -_VB-2_detail_26-05-12.jpg | 5 | Stück |  | Asbest | Asbest: Bestätigt | 80 | % | 0 | % | 4 | Stück
VB-3 | Visueller Befund | VM-12 | Faserzement | Elektrotableau |  | Keller | UG |  |  |  | 12.5.2026 - 15:00 | Pascal Kallen |  |  | Keller-UG -_VB-3_26-05-12.jpg | Keller-UG -_VB-3_detail_26-05-12.jpg |  | - |  | Asbest | Asbest: Bestätigt
VB-4 | Visueller Befund | VM-15 | Faserzement | Dachschindel |  | Dach | DG |  |  |  | 12.5.2026 - 15:19 | Pascal Kallen |  |  | Dach-DG-_VB-4_26-05-12.jpg | Dach-DG-_VB-4_detail_26-05-12.jpg | 130 | m² |  | Asbest | Asbest: Bestätigt | 80 | % | 0 | % | 104 | m²