## Report
Bezeichnung Befund | Art | Verdachtsmoment | Material | Zugehöriges Bauteil | Farbe | Gebäude/Bereich | Stockwerk/Ebene | Raum/Teilbereich | Bemerkung Probe/Befund | Bemerkung Verdachtsmoment | Erfassungszeitpunkt | Probenehmer | Überblick | Detail | Dateiname Überblick | Dateiname Detail | Menge | Einheit | Mischprobe | Verdacht | Einstufung | Angenommene Trefferwahrscheinlichkeit | Einheit | Aussagesicherheit | Einheit | Risikomenge | Einheit | Begründung | Ergebnis Analytik | Bewertung | Aufgabe | Referenzkarte | X-Koordinate | Y-Koordinate
MaP-1 | Einzelprobe | VM-4 | Putz | Wand |  | Schlafzimmer | OG | Wand |  |  | 12.5.2026 - 13:31 | Claudio Tavella |  |  | Schlafzimmer -OG -Wand _MaP-1_26-05-12.jpg | Schlafzimmer -OG -Wand _MaP-1_detail_26-05-12.jpg |  | - |  | Asbest | Asbest: Widerlegt
MaP-2 | Einzelprobe | VM-3 | Putz | Decke |  | Treppenhaus / Gang | UG/ OG | Decke |  |  | 12.5.2026 - 13:33 | Claudio Tavella |  |  | Treppenhaus - Gang -UG- OG -Decke _MaP-2_26-05-12.jpg | Treppenhaus - Gang -UG- OG -Decke _MaP-2_detail_26-05-12.jpg |  | - |  | Asbest | Asbest: Widerlegt
MaP-3 | Einzelprobe | VM-11 | Putz | Wand |  | Treppenhaus / Gang | UG/ OG | Wand |  |  | 12.5.2026 - 13:36 | Claudio Tavella |  |  | Treppenhaus - Gang -UG- OG -Wand _MaP-3_26-05-12.jpg | Treppenhaus - Gang -UG- OG -Wand _MaP-3_detail_26-05-12.jpg |  | - |  | Asbest | Asbest: Bestätigt
MaP-4 | Einzelprobe | VM-4 | Putz | Wand |  | Küche | EG | Wand |  |  | 12.5.2026 - 13:38 | Claudio Tavella |  |  | Küche -EG -Wand _MaP-4_26-05-12.jpg | Küche -EG -Wand _MaP-4_detail_26-05-12.jpg |  | - |  | Asbest | Asbest: Widerlegt
MaP-5 | Einzelprobe | VM-5 | Plattenkleber | Boden |  | Gang | EG | Boden |  |  | 12.5.2026 - 13:46 | Claudio Tavella |  |  | Gang -EG -Boden _MaP-5_26-05-12.jpg | Gang -EG -Boden _MaP-5_detail_26-05-12.jpg |  | - |  | Asbest | Asbest: Widerlegt
MaP-6 | Einzelprobe | VM-6 | Plattenkleber | Sockel |  | Gang | EG | Sockel |  |  | 12.5.2026 - 13:47 | Claudio Tavella |  |  | Gang -EG -Sockel _MaP-6_26-05-12.jpg | Gang -EG -Sockel _MaP-6_detail_26-05-12.jpg |  | - |  | Asbest | Asbest: Widerlegt
MaP-7 | Einzelprobe | VM-4 | Putz | Wand |  | Wohnzimmer / Esszimmer | EG | Wand |  |  | 12.5.2026 - 13:50 | Claudio Tavella |  |  | Wohnzimmer - Essz...-EG -Wand _MaP-7_26-05-12.jpg | Wohnzimmer - Essz...-EG -Wand _MaP-7_detail_26-05-12.jpg |  | - |  | Asbest | Asbest: Widerlegt
MaP-8 | Einzelprobe | VM-3 | Putz | Decke |  | Wohnzimmer / Esszimmer | EG | Decke |  |  | 12.5.2026 - 13:55 | Claudio Tavella |  |  | Wohnzimmer - Essz...-EG -Decke _MaP-8_26-05-12.jpg | Wohnzimmer - Essz...-EG -Decke _MaP-8_detail_26-05-12.jpg |  | - |  | Asbest | Asbest: Widerlegt
MaP-9 | Einzelprobe | VM-7 | Plattenkleber | Wand |  | Gang | EG | Wand |  |  | 12.5.2026 - 13:57 | Claudio Tavella |  |  | Gang -EG -Wand _MaP-9_26-05-12.jpg | Gang -EG -Wand _MaP-9_detail_26-05-12.jpg |  | - |  | Asbest | Asbest: Bestätigt
MaP-10 | Einzelprobe | VM-4 | Putz | Wand |  | WC | EG | Wand |  |  | 12.5.2026 - 14:00 | Claudio Tavella |  |  | WC -EG -Wand _MaP-10_26-05-12.jpg | WC -EG -Wand _MaP-10_detail_26-05-12.jpg |  | - |  | Asbest | Asbest: Widerlegt
MaP-11 | Einzelprobe | VM-4 | Putz | Wand |  | Schlafzimmer | EG | Wand |  |  | 12.5.2026 - 14:03 | Claudio Tavella |  |  | Schlafzimmer -EG -Wand _MaP-11_26-05-12.jpg | Schlafzimmer -EG -Wand _MaP-11_detail_26-05-12.jpg |  | - |  | Asbest | Asbest: Widerlegt
MaP-12 | Einzelprobe | VM-3 | Putz | Decke |  | Schlafzimmer | EG | Decke |  |  | 12.5.2026 - 14:04 | Claudio Tavella |  |  | Schlafzimmer -EG -Decke _MaP-12_26-05-12.jpg | Schlafzimmer -EG -Decke _MaP-12_detail_26-05-12.jpg |  | - |  | Asbest | Asbest: Widerlegt
MaP-13 | Einzelprobe | VM-9 | technisches Textil | Rohrummantellung |  | gesamtes Haus | UG | Rohrummantellung |  |  | 12.5.2026 - 14:12 | Claudio Tavella |  |  | gesamtes Haus -UG-Rohrumm..._MaP-13_26-05-12.jpg | gesamtes Haus -UG-Rohrumm..._MaP-13_detail_26-05-12.jpg |  | - |  | Asbest | Asbest: Widerlegt
MaP-14 | Einzelprobe | VM-4 | Putz | Wand |  | Waschküche | UG | Wand |  |  | 12.5.2026 - 14:15 | Claudio Tavella |  |  | Waschküche -UG -Wand _MaP-14_26-05-12.jpg | Waschküche -UG -Wand _MaP-14_detail_26-05-12.jpg |  | - |  | Asbest | Asbest: Widerlegt
MaP-15 | Einzelprobe | VM-3 | Putz | Decke |  | Waschküche | UG | Decke |  |  | 12.5.2026 - 14:16 | Claudio Tavella |  |  | Waschküche -UG -Decke _MaP-15_26-05-12.jpg | Waschküche -UG -Decke _MaP-15_detail_26-05-12.jpg |  | - |  | Asbest | Asbest: Widerlegt
MaP-16 | Einzelprobe | VM-4 | Putz | Wand |  | Fassade | EG - DG | Wand |  |  | 12.5.2026 - 14:22 | Claudio Tavella |  |  | Fassade -EG - DG -Wand _MaP-16_26-05-12.jpg | Fassade -EG - DG -Wand _MaP-16_detail_26-05-12.jpg |  | - |  | Asbest | Asbest: Widerlegt
VB-1 | Visueller Befund | VM-1 | Faserzement | Unterdach |  | Estrich | DG | Unterdach |  |  | 12.5.2026 - 13:23 | Claudio Tavella |  |  | Estrich -DG -Unterdach _VB-1_26-05-12.jpg | Estrich -DG -Unterdach _VB-1_detail_26-05-12.jpg |  | - |  | Asbest | Asbest: Widerlegt
VB-2 | Visueller Befund | VM-2 | Faserzement | Fallrohr |  | gesamtes Haus | UG- DG | Fallrohr |  |  | 12.5.2026 - 13:25 | Claudio Tavella |  |  | gesamtes Haus -UG- DG-Fallrohr _VB-2_26-05-12.jpg | gesamtes Haus -UG- DG-Fallrohr _VB-2_detail_26-05-12.jpg | 30 | m |  | Asbest | Asbest: Bestätigt | 80 | % | 0 | % | 24 | m
VB-3 | Visueller Befund | VM-8 | Faserzement | Elektrotableau |  | Gang | UG | Elektrotableau |  |  | 12.5.2026 - 14:06 | Claudio Tavella |  |  | Gang -UG-Elektro..._VB-3_26-05-12.jpg | Gang -UG-Elektro..._VB-3_detail_26-05-12.jpg |  | - |  | Asbest | Asbest: Bestätigt