## Report
Bezeichnung Befund | Art | Verdachtsmoment | Material | Zugehöriges Bauteil | Farbe | Gebäude/Bereich | Stockwerk/Ebene | Raum/Teilbereich | Bemerkung Probe/Befund | Bemerkung Verdachtsmoment | Erfassungszeitpunkt | Probenehmer | Überblick | Detail | Dateiname Überblick | Dateiname Detail | Menge | Einheit | Mischprobe | Verdacht | Einstufung | Angenommene Trefferwahrscheinlichkeit | Einheit | Aussagesicherheit | Einheit | Risikomenge | Einheit | Begründung | Ergebnis Analytik | Bewertung | Aufgabe | Referenzkarte | X-Koordinate | Y-Koordinate
MaP-1 | Einzelprobe | VM-1 | Cushion Vinyl | Boden |  | Küche/ Esszimmer | EG | Boden |  |  | 11.5.2026 - 14:42 | Daniel Santiago |  |  | Küche- Esszimmer -EG-Boden_MaP-1_26-05-11.jpg | Küche- Esszimmer -EG-Boden_MaP-1_detail_26-05-11.jpg | 16 | m² |  | Asbest | Asbest: Widerlegt
MaP-2 | Einzelprobe | VM-2 | Fliesenkleber | Wand |  | Küche | EG |  |  |  | 11.5.2026 - 14:44 | Daniel Santiago |  |  | Küche -EG-_MaP-2_26-05-11.jpg | Küche -EG-_MaP-2_detail_26-05-11.jpg | 3 | m² |  | Asbest | Asbest: Widerlegt
MaP-3 | Einzelprobe | VM-3 | Verputz | Wand |  | Küche/ Esszimmer | EG |  |  |  | 11.5.2026 - 14:45 | Daniel Santiago |  |  | Küche- Esszimmer -EG-_MaP-3_26-05-11.jpg | Küche- Esszimmer -EG-_MaP-3_detail_26-05-11.jpg |  | - |  | Asbest | Asbest: Widerlegt
MaP-4 | Einzelprobe | VM-4 | Verputz | Decke |  | Küche/ Esszimmer | EG |  |  |  | 11.5.2026 - 14:47 | Daniel Santiago |  |  | Küche- Esszimmer -EG-_MaP-4_26-05-11.jpg | Küche- Esszimmer -EG-_MaP-4_detail_26-05-11.jpg |  | - |  | Asbest | Asbest: Widerlegt
MaP-5 | Einzelprobe | VM-3 | Verputz | Wand |  | Wohnzimmer | EG |  |  |  | 11.5.2026 - 14:51 | Daniel Santiago |  |  | Wohnzimmer -EG-_MaP-5_26-05-11.jpg | Wohnzimmer -EG-_MaP-5_detail_26-05-11.jpg |  | - |  | Asbest | Asbest: Widerlegt
MaP-6 | Einzelprobe | VM-4 | Verputz | Decke |  | Wohnzimmer | EG |  |  |  | 11.5.2026 - 14:52 | Daniel Santiago |  |  | Wohnzimmer -EG-_MaP-6_26-05-11.jpg | Wohnzimmer -EG-_MaP-6_detail_26-05-11.jpg |  | - |  | Asbest | Asbest: Widerlegt
MaP-7 | Einzelprobe | VM-6 | Gelblicher Teppichkleber | Boden |  | Treppenhaus | EG-OG |  |  |  | 11.5.2026 - 15:00 | Daniel Santiago |  |  | Treppenhaus -EG-OG -_MaP-7_26-05-11.jpg | Treppenhaus -EG-OG -_MaP-7_detail_26-05-11.jpg |  | - |  | Asbest | Asbest: Widerlegt
MaP-8 | Einzelprobe | VM-1 | Cushion Vinyl | Boden |  | Badezimmer | OG |  |  |  | 11.5.2026 - 15:10 | Daniel Santiago |  |  | Badezimmer -OG-_MaP-8_26-05-11.jpg | Badezimmer -OG-_MaP-8_detail_26-05-11.jpg | 5 | m² |  | Asbest | Asbest: Widerlegt
MaP-9 | Einzelprobe | VM-7 | Cushion Vinyl | Wand |  | Badezimmer | OG |  |  |  | 11.5.2026 - 15:11 | Daniel Santiago |  |  | Badezimmer -OG-_MaP-9_26-05-11.jpg | Badezimmer -OG-_MaP-9_detail_26-05-11.jpg | 14 | m² |  | Asbest | Asbest: Widerlegt
MaP-10 | Einzelprobe | VM-6 | Gelblicher Teppichkleber | Boden |  | Schlafzimmer | OG |  |  |  | 11.5.2026 - 15:12 | Daniel Santiago |  |  | Schlafzimmer -OG-_MaP-10_26-05-11.jpg | Schlafzimmer -OG-_MaP-10_detail_26-05-11.jpg |  | - |  | Asbest | Asbest: Widerlegt