## Report
Bezeichnung Befund | Art | Verdachtsmoment | Material | Zugehöriges Bauteil | Farbe | Gebäude/Bereich | Stockwerk/Ebene | Raum/Teilbereich | Bemerkung Probe/Befund | Bemerkung Verdachtsmoment | Erfassungszeitpunkt | Probenehmer | Überblick | Detail | Dateiname Überblick | Dateiname Detail | Menge | Einheit | Mischprobe | Verdacht | Einstufung | Angenommene Trefferwahrscheinlichkeit | Einheit | Aussagesicherheit | Einheit | Risikomenge | Einheit | Begründung | Ergebnis Analytik | Bewertung | Aufgabe | Referenzkarte | X-Koordinate | Y-Koordinate
MaP-1 | Einzelprobe | VM-1 | Putz | Wand |  | Fassade | OG | Wand |  |  | 11.5.2026 - 08:49 | Claudio Tavella |  |  | Fassade -OG -Wand _MaP-1_26-05-11.jpg | Fassade -OG -Wand _MaP-1_detail_26-05-11.jpg |  | - |  | Asbest | Asbest: Widerlegt | [10 empty] | OG | 715.2262 | 434.5676
MaP-2 | Einzelprobe | VM-1 | Putz | Wand |  | Keller | UG | Wand |  |  | 11.5.2026 - 08:53 | Claudio Tavella |  |  | Keller -UG -Wand _MaP-2_26-05-11.jpg | Keller -UG -Wand _MaP-2_detail_26-05-11.jpg |  | - |  | Asbest | Asbest: Widerlegt | [10 empty] | UG | 906.528 | 576.4511
MaP-3 | Einzelprobe | VM-1 | Putz | Wand |  | Schlafzimmer | OG | Wand |  |  | 11.5.2026 - 09:17 | Claudio Tavella |  |  | Schlafzimmer -OG -Wand _MaP-3_26-05-11.jpg | Schlafzimmer -OG -Wand _MaP-3_detail_26-05-11.jpg |  | - |  | Asbest | Asbest: Widerlegt | [10 empty] | OG | 512.5871 | 361.6974
MaP-4 | Einzelprobe | VM-1 | Putz | Wand |  | Wohnzimmer | OG | Wand |  |  | 11.5.2026 - 09:19 | Claudio Tavella |  |  | Wohnzimmer -OG -Wand _MaP-4_26-05-11.jpg | Wohnzimmer -OG -Wand _MaP-4_detail_26-05-11.jpg |  | - |  | Asbest | Asbest: Widerlegt | [10 empty] | OG | 489.628 | 351.7151
MaP-5 | Einzelprobe | VM-1 | Putz | Wand |  | Kinderzimmer | DG | Wand |  |  | 11.5.2026 - 09:21 | Claudio Tavella |  |  | Kinderzimmer -DG-Wand _MaP-5_26-05-11.jpg | Kinderzimmer -DG-Wand _MaP-5_detail_26-05-11.jpg |  | - |  | Asbest | Asbest: Widerlegt | [10 empty] | DG | 615.0641 | 444.5513
MaP-6 | Einzelprobe | VM-1 | Putz | Wand |  | Estrich | DG | Wand |  |  | 11.5.2026 - 09:23 | Claudio Tavella |  |  | Estrich -DG-Wand _MaP-6_26-05-11.jpg | Estrich -DG-Wand _MaP-6_detail_26-05-11.jpg |  | - |  | Asbest | Asbest: Widerlegt | [10 empty] | DG | 91.4897 | 626.6012