## Report
Bezeichnung Befund | Art | Verdachtsmoment | Material | Zugehöriges Bauteil | Farbe | Gebäude/Bereich | Stockwerk/Ebene | Raum/Teilbereich | Bemerkung Probe/Befund | Bemerkung Verdachtsmoment | Erfassungszeitpunkt | Probenehmer | Überblick | Detail | Dateiname Überblick | Dateiname Detail | Menge | Einheit | Mischprobe | Verdacht | Einstufung | Angenommene Trefferwahrscheinlichkeit | Einheit | Aussagesicherheit | Einheit | Risikomenge | Einheit | Begründung | Ergebnis Analytik | Bewertung | Aufgabe | Referenzkarte | X-Koordinate | Y-Koordinate
MaP-1 | Einzelprobe | VM-2 | Verputz | Kamin |  | Estrich | DG |  |  |  | 12.5.2026 - 10:43 | Pascal Kallen |  |  | Estrich-DG-_MaP-1_26-05-12.jpg | Estrich-DG-_MaP-1_detail_26-05-12.jpg |  | - |  | Asbest | Asbest: Widerlegt
MaP-2 | Einzelprobe | VM-6 | Verputz | Wand |  | Zimmer | OG |  |  |  | 12.5.2026 - 10:56 | Pascal Kallen |  |  | Zimmer -OG-_MaP-2_26-05-12.jpg | Zimmer -OG-_MaP-2_detail_26-05-12.jpg |  | - |  | Asbest | Asbest: Widerlegt
MaP-3 | Einzelprobe | VM-7 | Fensterkitt | Flügel |  | ganzes Haus | alle Stockwerke |  |  |  | 12.5.2026 - 10:58 | Pascal Kallen |  |  | ganzes Haus -alle St...-_MaP-3_26-05-12.jpg | ganzes Haus -alle St...-_MaP-3_detail_26-05-12.jpg |  | - |  | Asbest | Asbest: Widerlegt
MaP-4 | Einzelprobe | VM-6 | Verputz | Wand |  | Zimmer | OG |  |  |  | 12.5.2026 - 11:01 | Pascal Kallen |  |  | Zimmer-OG-_MaP-4_26-05-12.jpg | Zimmer-OG-_MaP-4_detail_26-05-12.jpg |  | - |  | Asbest | Asbest: Widerlegt
MaP-5 | Einzelprobe | VM-6 | Verputz | Wand |  | Küche | EG |  |  |  | 12.5.2026 - 11:07 | Pascal Kallen |  |  | Küche -EG-_MaP-5_26-05-12.jpg | Küche -EG-_MaP-5_detail_26-05-12.jpg |  | - |  | Asbest | Asbest: Widerlegt
MaP-6 | Einzelprobe | VM-10 | Cushion Vinyl | Wand |  | Bad | EG |  |  |  | 12.5.2026 - 11:11 | Pascal Kallen |  |  | Bad-EG-_MaP-6_26-05-12.jpg | Bad-EG-_MaP-6_detail_26-05-12.jpg |  | - |  | Asbest | Asbest: Widerlegt
MaP-7 | Einzelprobe | VM-11 | (elastische) Bodenbeläge | Boden |  | Bad | EG |  |  |  | 12.5.2026 - 11:16 | Pascal Kallen |  |  | Bad-EG-_MaP-7_26-05-12.jpg | Bad-EG-_MaP-7_detail_26-05-12.jpg |  | - |  | Asbest | Asbest: Widerlegt
MaP-8 | Einzelprobe | VM-13 | LAP | Brandschutzplatten |  | Fassade | EG-DG |  |  |  | 12.5.2026 - 11:21 | Pascal Kallen |  |  | Fassade-EG-DG-_MaP-8_26-05-12.jpg | Fassade-EG-DG-_MaP-8_detail_26-05-12.jpg |  | - |  | Asbest | Asbest: Widerlegt
MaP-9 | Einzelprobe | VM-6 | Verputz | Wand |  | Fassade | EG-DG |  |  |  | 12.5.2026 - 11:24 | Pascal Kallen |  |  | Fassade-EG-DG-_MaP-9_26-05-12.jpg | Fassade-EG-DG-_MaP-9_detail_26-05-12.jpg |  | - |  | Asbest | Asbest: Widerlegt
VB-6 | Einzelprobe | VM-1 | Faserzement/ LAP | Elektrokasten |  | Gang | OG |  |  |  | 12.5.2026 - 10:40 | Pascal Kallen |  |  | Gang-OG-_VB-6_26-05-12.jpg | Gang-OG-_VB-6_detail_26-05-12.jpg |  | - |  | Asbest | Asbest: Bestätigt | [10 empty] | OG | 328.9028 | 373.1204
VB-1 | Visueller Befund | VM-3 | Cushion Vinyl | lose |  | Estrich | DG |  |  |  | 12.5.2026 - 10:48 | Pascal Kallen |  |  | Estrich-DG-_VB-1_26-05-12.jpg | Estrich-DG-_VB-1_detail_26-05-12.jpg |  | - |  | Asbest | Asbest: Hinweise beachten
VB-2 | Visueller Befund | VM-4 | (elastische) Bodenbeläge | lose |  | Estrich | DG |  |  |  | 12.5.2026 - 10:50 | Pascal Kallen |  |  | Estrich-DG-_VB-2_26-05-12.jpg | Estrich-DG-_VB-2_detail_26-05-12.jpg |  | - |  | Asbest | Asbest: Hinweise beachten
VB-3 | Visueller Befund | VM-5 | behandeltes Holz | Konstruktions-und Verkleidungsholz |  | gesamtes Haus | alle Stockwerke |  |  |  | 12.5.2026 - 10:51 | Pascal Kallen |  |  | gesamtes Haus-alle St...-_VB-3_26-05-12.jpg | gesamtes Haus-alle St...-_VB-3_detail_26-05-12.jpg |  | - |  | Holzschutzmittel | Holzschutzmittel: Ungeklärt
VB-4 | Visueller Befund | VM-9 | LAP | Herd |  | Zimmer | OG |  |  |  | 12.5.2026 - 11:02 | Pascal Kallen |  |  | Zimmer-OG-_VB-4_26-05-12.jpg | Zimmer-OG-_VB-4_detail_26-05-12.jpg |  | - |  | Asbest | Asbest: Ungeklärt
VB-5 | Visueller Befund | VM-12 | Faserzement / LAP | Specksteinofen |  | Wohnzimmer | EG |  |  |  | 12.5.2026 - 11:17 | Pascal Kallen |  |  | Wohnzimmer -EG-_VB-5_26-05-12.jpg | Wohnzimmer -EG-_VB-5_detail_26-05-12.jpg |  | - |  | Asbest | Asbest: Ungeklärt