## Report
Bezeichnung Befund | Art | Verdachtsmoment | Material | Zugehöriges Bauteil | Farbe | Gebäude/Bereich | Stockwerk/Ebene | Raum/Teilbereich | Bemerkung Probe/Befund | Bemerkung Verdachtsmoment | Erfassungszeitpunkt | Probenehmer | Überblick | Detail | Dateiname Überblick | Dateiname Detail | Menge | Einheit | Mischprobe | Verdacht | Einstufung | Angenommene Trefferwahrscheinlichkeit | Einheit | Aussagesicherheit | Einheit | Risikomenge | Einheit | Begründung | Ergebnis Analytik | Bewertung | Aufgabe | Referenzkarte | X-Koordinate | Y-Koordinate
MaP-1 | Einzelprobe | VM-1 | Verputz | Decke |  | Schlafzimmer | OG | Decke |  |  | 07.4.2026 - 09:26 | Daniel Santiago |  |  | Schlafzimmer -OG-Decke _MaP-1_26-04-07.jpg | Schlafzimmer -OG-Decke _MaP-1_detail_26-04-07.jpg |  | - |  | Asbest | Asbest: Widerlegt
MaP-2 | Einzelprobe | VM-2 | Verputz | Wand |  | Schlafzimmer | OG | Wand |  |  | 07.4.2026 - 09:28 | Daniel Santiago |  |  | Schlafzimmer -OG-Wand_MaP-2_26-04-07.jpg | Schlafzimmer -OG-Wand_MaP-2_detail_26-04-07.jpg |  | - |  | Asbest | Asbest: Widerlegt
MaP-3 | Einzelprobe | VM-9 | Putz | Kamin |  | Ganzes Haus | DG-UG | Kamin |  |  | 07.4.2026 - 09:30 | Daniel Santiago |  |  | Ganzes Haus-DG-UG-Kamin_MaP-3_26-04-07.jpg | Ganzes Haus-DG-UG-Kamin_MaP-3_detail_26-04-07.jpg |  | - |  | Asbest | Asbest: Widerlegt
MaP-4 | Einzelprobe | VM-2 | Verputz | Wand |  | Treppenhaus | OG-EG | Gang |  |  | 07.4.2026 - 09:38 | Daniel Santiago |  |  | Treppenhaus -OG-EG-Gang_MaP-4_26-04-07.jpg | Treppenhaus -OG-EG-Gang_MaP-4_detail_26-04-07.jpg |  | - |  | Asbest | Asbest: Widerlegt
MaP-5 | Einzelprobe | VM-1 | Verputz | Decke |  | Treppenhaus | EG | Gang |  |  | 07.4.2026 - 09:41 | Daniel Santiago |  |  | Treppenhaus -EG-Gang_MaP-5_26-04-07.jpg | Treppenhaus -EG-Gang_MaP-5_detail_26-04-07.jpg |  | - |  | Asbest | Asbest: Widerlegt
MaP-6 | Einzelprobe | VM-3 | Fliesenkleber | Boden |  | WC | EG | Boden |  |  | 07.4.2026 - 09:44 | Daniel Santiago |  |  | WC-EG-Boden_MaP-6_26-04-07.jpg | WC-EG-Boden_MaP-6_detail_26-04-07.jpg |  | - |  | Asbest | Asbest: Widerlegt
MaP-7 | Einzelprobe | VM-2 | Verputz | Wand |  | WC | EG | Wand |  |  | 07.4.2026 - 09:48 | Daniel Santiago |  |  | WC-EG-Wand_MaP-7_26-04-07.jpg | WC-EG-Wand_MaP-7_detail_26-04-07.jpg |  | - |  | Asbest | Asbest: Widerlegt
MaP-8 | Einzelprobe | VM-4 | Fliesenkleber | Wand |  | WC | EG | Wand |  |  | 07.4.2026 - 09:49 | Daniel Santiago |  |  | WC-EG-Wand_MaP-8_26-04-07.jpg | WC-EG-Wand_MaP-8_detail_26-04-07.jpg |  | - |  | Asbest | Asbest: Widerlegt
MaP-9 | Einzelprobe | VM-1 | Verputz | Decke |  | WC | EG | Decke |  |  | 07.4.2026 - 09:50 | Daniel Santiago |  |  | WC-EG-Decke_MaP-9_26-04-07.jpg | WC-EG-Decke_MaP-9_detail_26-04-07.jpg |  | - |  | Asbest | Asbest: Widerlegt
MaP-10 | Einzelprobe | VM-2 | Verputz | Wand |  | Wohnzimmer | EG | Wand |  |  | 07.4.2026 - 09:59 | Daniel Santiago |  |  | Wohnzimmer-EG-Wand_MaP-10_26-04-07.jpg | Wohnzimmer-EG-Wand_MaP-10_detail_26-04-07.jpg |  | - |  | Asbest | Asbest: Widerlegt
MaP-11 | Einzelprobe | VM-2 | Verputz | Wand |  | Küche | EG | Wand |  |  | 07.4.2026 - 10:02 | Daniel Santiago |  |  | Küche -EG-Wand_MaP-11_26-04-07.jpg | Küche -EG-Wand_MaP-11_detail_26-04-07.jpg |  | - |  | Asbest | Asbest: Widerlegt
MaP-12 | Einzelprobe | VM-2 | Verputz | Wand |  | Gesamter Keller | UG | Wand |  |  | 07.4.2026 - 10:11 | Daniel Santiago |  |  | Gesamter Keller-UG-Wand_MaP-12_26-04-07.jpg | Gesamter Keller-UG-Wand_MaP-12_detail_26-04-07.jpg |  | - |  | Asbest | Asbest: Widerlegt
MaP-13 | Einzelprobe | VM-1 | Verputz | Decke |  | Gesamter Keller | UG | Decke |  |  | 07.4.2026 - 10:13 | Daniel Santiago |  |  | Gesamter Keller-UG-Decke_MaP-13_26-04-07.jpg | Gesamter Keller-UG-Decke_MaP-13_detail_26-04-07.jpg |  | - |  | Asbest | Asbest: Widerlegt
MaP-14 | Einzelprobe | VM-2 | Verputz | Wand |  | Fassade | EG | Anbau WC/Dusche |  |  | 07.4.2026 - 10:17 | Daniel Santiago |  |  | Fassade-EG-Anbau W..._MaP-14_26-04-07.jpg | Fassade-EG-Anbau W..._MaP-14_detail_26-04-07.jpg |  | - |  | Asbest | Asbest: Widerlegt
MaP-15 | Einzelprobe | VM-12 | Putz | Wand |  | Heizraum | UG | Wand |  |  | 07.5.2026 - 13:11 | Claudio Tavella |  |  | Heizraum -UG-Wand_MaP-15_26-05-07.jpg | Heizraum -UG-Wand_MaP-15_detail_26-05-07.jpg |  | - |  | Asbest | Asbest: Bestätigt
MaP-16 | Einzelprobe | VM-14 | Putz | Wand |  | Wäscheplatz | UG | Wand |  |  | 07.5.2026 - 13:12 | Claudio Tavella |  |  | Wäscheplatz -UG -Wand _MaP-16_26-05-07.jpg | Wäscheplatz -UG -Wand _MaP-16_detail_26-05-07.jpg |  | - |  | Asbest | Asbest: Widerlegt
MaP-17 | Einzelprobe | VM-13 | Asbeststaub | Wand |  | Heizraum | UG | Wand |  |  | 07.5.2026 - 13:15 | Claudio Tavella |  |  | Heizraum -UG-Wand_MaP-17_26-05-07.jpg | Heizraum -UG-Wand_MaP-17_detail_26-05-07.jpg |  | - |  | Asbest | Asbest: Widerlegt
MaP-18 | Einzelprobe | VM-13 | Asbeststaub | Wand |  | Heizraum | UG | Wand |  |  | 07.5.2026 - 13:18 | Claudio Tavella |  |  | Heizraum -UG-Wand_MaP-18_26-05-07.jpg | Heizraum -UG-Wand_MaP-18_detail_26-05-07.jpg |  | - |  | Asbest | Asbest: Widerlegt
MaP-19 | Einzelprobe | VM-13 | Asbeststaub | Wand |  | Wäscheplatz | UG | Wand |  |  | 07.5.2026 - 13:20 | Claudio Tavella |  |  | Wäscheplatz -UG -Wand _MaP-19_26-05-07.jpg | Wäscheplatz -UG -Wand _MaP-19_detail_26-05-07.jpg |  | - |  | Asbest | Asbest: Widerlegt
MaP-20 | Einzelprobe | VM-13 | Asbeststaub | Wand |  | Wäscheplatz | UG | Wand |  |  | 07.5.2026 - 13:21 | Claudio Tavella |  |  | Wäscheplatz -UG -Wand _MaP-20_26-05-07.jpg | Wäscheplatz -UG -Wand _MaP-20_detail_26-05-07.jpg |  | - |  | Asbest | Asbest: Widerlegt
MaP-21 | Einzelprobe | VM-15 | Grundputz | Wand |  | Heizraum | UG | Wand Grundputz |  |  | 21.5.2026 - 10:40 | Claudio Tavella |  |  | Heizraum -UG-Wand Gr..._MaP-21_26-05-21.jpg | Heizraum -UG-Wand Gr..._MaP-21_detail_26-05-21.jpg |  | - |  | Asbest | Asbest: Nicht eingestuft
MaP-22 | Einzelprobe | VM-16 | Deckputz | Wand |  | Heizraum | UG | Wand |  |  | 21.5.2026 - 10:45 | Claudio Tavella |  |  | Heizraum -UG-Wand_MaP-22_26-05-21.jpg | Heizraum -UG-Wand_MaP-22_detail_26-05-21.jpg |  | - |  | Asbest | Asbest: Nicht eingestuft
MaP-23 | Einzelprobe | VM-15 | Grundputz | Wand |  | Heizraum | UG | Wand |  |  | 21.5.2026 - 10:46 | Claudio Tavella |  |  | Heizraum -UG-Wand_MaP-23_26-05-21.jpg | Heizraum -UG-Wand_MaP-23_detail_26-05-21.jpg |  | - |  | Asbest | Asbest: Nicht eingestuft
MaP-24 | Einzelprobe | VM-16 | Deckputz | Wand |  | Heizungsraum | UG | Wand |  |  | 21.5.2026 - 10:47 | Claudio Tavella |  |  | Heizungsraum -UG-Wand_MaP-24_26-05-21.jpg | Heizungsraum -UG-Wand_MaP-24_detail_26-05-21.jpg |  | - |  | Asbest | Asbest: Nicht eingestuft
MaP-25 | Einzelprobe | VM-15 | Grundputz | Wand |  | Heizraum | UG | Wand |  |  | 21.5.2026 - 10:47 | Claudio Tavella |  |  | Heizraum -UG-Wand_MaP-25_26-05-21.jpg | Heizraum -UG-Wand_MaP-25_detail_26-05-21.jpg |  | - |  | Asbest | Asbest: Nicht eingestuft
MaP-26 | Einzelprobe | VM-16 | Deckputz | Wand |  | Heizraum | UG | Wand |  |  | 21.5.2026 - 10:48 | Claudio Tavella |  |  | Heizraum -UG-Wand_MaP-26_26-05-21.jpg | Heizraum -UG-Wand_MaP-26_detail_26-05-21.jpg |  | - |  | Asbest | Asbest: Nicht eingestuft
MaP-27 | Einzelprobe | VM-15 | Grundputz | Wand |  | Heizraum | UG | Wand |  |  | 21.5.2026 - 10:48 | Claudio Tavella |  |  | Heizraum -UG-Wand_MaP-27_26-05-21.jpg | Heizraum -UG-Wand_MaP-27_detail_26-05-21.jpg |  | - |  | Asbest | Asbest: Nicht eingestuft
VB-1 | Visueller Befund | VM-10 | Faserzement | Fallrohr |  | Ganzes Haus | UG-DG | Fallrohr |  |  | 07.4.2026 - 09:51 | Daniel Santiago |  |  | Ganzes Haus-UG-DG-Fallrohr_VB-1_26-04-07.jpg | Ganzes Haus-UG-DG-Fallrohr_VB-1_detail_26-04-07.jpg |  | - |  | Asbest | Asbest: Hinweise beachten
VB-2 | Visueller Befund | VM-11 | Faserzement | Türblatt |  | Heizungsraum | UG | Türblatt |  |  | 07.4.2026 - 10:05 | Daniel Santiago |  |  | Heizungsraum -UG-Türblatt_VB-2_26-04-07.jpg | Heizungsraum -UG-Türblatt_VB-2_detail_26-04-07.jpg | 2 | m² |  | Asbest | Asbest: Bestätigt | 80 | % | 0 | % | 1.6 | m²