## Report
Bezeichnung Befund | Art | Verdachtsmoment | Material | Zugehöriges Bauteil | Farbe | Gebäude/Bereich | Stockwerk/Ebene | Raum/Teilbereich | Bemerkung Probe/Befund | Bemerkung Verdachtsmoment | Erfassungszeitpunkt | Probenehmer | Überblick | Detail | Dateiname Überblick | Dateiname Detail | Menge | Einheit | Mischprobe | Verdacht | Einstufung | Angenommene Trefferwahrscheinlichkeit | Einheit | Aussagesicherheit | Einheit | Risikomenge | Einheit | Begründung | Ergebnis Analytik | Bewertung | Aufgabe | Referenzkarte | X-Koordinate | Y-Koordinate
MaP-1 | Einzelprobe | VM-12 | Fensterkit | Flügel |  | Ganzes Haus | EG-DG |  |  |  | 18.5.2026 - 16:22 | Pascal Kallen |  |  | Ganzes Haus-EG-DG-_MaP-1_26-05-18.jpg | Ganzes Haus-EG-DG-_MaP-1_detail_26-05-18.jpg | 25 | Stück |  | Asbest | Asbest: Widerlegt
MaP-2 | Einzelprobe | VM-3 | Verputz | Wand |  | Gang | DG |  |  |  | 18.5.2026 - 16:23 | Pascal Kallen |  |  | Gang -DG-_MaP-2_26-05-18.jpg | Gang -DG-_MaP-2_detail_26-05-18.jpg |  | - |  | Asbest | Asbest: Widerlegt
MaP-3 | Einzelprobe | VM-2 | Fliesenkleber | Wand |  | Wohnzimmer | OG |  |  |  | 18.5.2026 - 16:41 | Pascal Kallen |  |  | Wohnzimmer -OG-_MaP-3_26-05-18.jpg | Wohnzimmer -OG-_MaP-3_detail_26-05-18.jpg |  | - |  | Asbest | Asbest: Widerlegt
MaP-4 | Einzelprobe | VM-3 | Verputz | Wand |  | Wohnzimmer | OG |  |  |  | 18.5.2026 - 16:43 | Pascal Kallen |  |  | Wohnzimmer -OG-_MaP-4_26-05-18.jpg | Wohnzimmer -OG-_MaP-4_detail_26-05-18.jpg |  | - |  | Asbest | Asbest: Widerlegt
MaP-5 | Einzelprobe | VM-16 | spezielle Anstrich-, Beschichtungsstoffe | Bodenanstrich |  | Keller/Heizungsraum | EG |  |  |  | 18.5.2026 - 17:03 | Pascal Kallen |  |  | Keller-Heizungsraum-EG-_MaP-5_26-05-18.jpg | Keller-Heizungsraum-EG-_MaP-5_detail_26-05-18.jpg |  | - |  | PCB | PCB: Widerlegt
MaP-6 | Einzelprobe | VM-6 | Cushion Vinyl | Boden |  | Bad | OG |  |  |  | 18.5.2026 - 17:11 | Pascal Kallen |  |  | Bad -OG-_MaP-6_26-05-18.jpg | Bad -OG-_MaP-6_detail_26-05-18.jpg |  | - |  | Asbest | Asbest: Widerlegt
MaP-7 | Einzelprobe | VM-13 | Cushion Vinyl | Wand |  | Bad | OG |  |  |  | 18.5.2026 - 17:12 | Pascal Kallen |  |  | Bad -OG-_MaP-7_26-05-18.jpg | Bad -OG-_MaP-7_detail_26-05-18.jpg |  | - |  | Asbest | Asbest: Widerlegt
MaP-8 | Einzelprobe | VM-14 | Schnur | Heizung |  | Heizungsraum | EG |  |  |  | 18.5.2026 - 17:13 | Pascal Kallen |  |  | Heizungsraum-EG-_MaP-8_26-05-18.jpg | Heizungsraum-EG-_MaP-8_detail_26-05-18.jpg |  | - |  | Asbest | Asbest: Widerlegt
MaP-9 | Einzelprobe | VM-11 | Fliesenkleber | Sockel |  | Eingang | EG |  |  |  | 18.5.2026 - 17:22 | Pascal Kallen |  |  | Eingang-EG-_MaP-9_26-05-18.jpg | Eingang-EG-_MaP-9_detail_26-05-18.jpg |  | - |  | Asbest | Asbest: Widerlegt
MaP-10 | Einzelprobe | VM-1 | Fliesenkleber | Boden |  | Eingang | EG |  |  |  | 18.5.2026 - 17:23 | Pascal Kallen |  |  | Eingang-EG-_MaP-10_26-05-18.jpg | Eingang-EG-_MaP-10_detail_26-05-18.jpg |  | - |  | Asbest | Asbest: Widerlegt
MaP-11 | Einzelprobe | VM-3 | Verputz | Wand |  | Eingang / Treppe | EG |  |  |  | 18.5.2026 - 17:24 | Pascal Kallen |  |  | Eingang - Treppe-EG-_MaP-11_26-05-18.jpg | Eingang - Treppe-EG-_MaP-11_detail_26-05-18.jpg |  | - |  | Asbest | Asbest: Widerlegt
MaP-12 | Einzelprobe | VM-1 | Fliesenkleber | Boden |  | Bad | OG |  |  |  | 18.5.2026 - 17:41 | Pascal Kallen |  |  | Bad-OG-_MaP-12_26-05-18.jpg | Bad-OG-_MaP-12_detail_26-05-18.jpg |  | - |  | Asbest | Asbest: Widerlegt
MaP-13 | Einzelprobe | VM-3 | Verputz | Wand |  | Fassade | EG |  |  |  | 18.5.2026 - 17:46 | Pascal Kallen |  |  | Fassade-EG-_MaP-13_26-05-18.jpg | Fassade-EG-_MaP-13_detail_26-05-18.jpg |  | - |  | Asbest | Asbest: Widerlegt
MaP-14 | Einzelprobe | VM-15 | Faserzement | Dachschindel |  | Dach | DG |  |  |  | 18.5.2026 - 17:49 | Pascal Kallen |  |  | Dach -DG-_MaP-14_26-05-18.jpg | Dach -DG-_MaP-14_detail_26-05-18.jpg |  | - |  | Asbest | Asbest: Widerlegt
VB-1 | Visueller Befund | VM-19 | Faserzement/ LAP |  |  | Heizungsraum | EG |  |  |  | 18.5.2026 - 17:00 | Pascal Kallen |  |  | Heizungsraum-EG-_VB-1_26-05-18.jpg | Heizungsraum-EG-_VB-1_detail_26-05-18.jpg |  | - |  | Asbest | Asbest: Bestätigt
VB-2 | Visueller Befund | VM-18 | spezielle Anstrich-, Beschichtungsstoffe | Tankanstrich |  | Tankraum | EG |  |  |  | 18.5.2026 - 17:01 | Pascal Kallen |  |  | Tankraum-EG-_VB-2_26-05-18.jpg | Tankraum-EG-_VB-2_detail_26-05-18.jpg |  | - |  | PCB | PCB: Widerlegt
VB-3 | Visueller Befund | VM-17 | Faserzement | Fallrohre |  | Heizungsraum | EG |  |  |  | 18.5.2026 - 17:02 | Pascal Kallen |  |  | Heizungsraum-EG-_VB-3_26-05-18.jpg | Heizungsraum-EG-_VB-3_detail_26-05-18.jpg |  | - |  | Asbest | Asbest: Bestätigt