## Report
Bezeichnung Befund | Art | Verdachtsmoment | Material | Zugehöriges Bauteil | Farbe | Gebäude/Bereich | Stockwerk/Ebene | Raum/Teilbereich | Bemerkung Probe/Befund | Bemerkung Verdachtsmoment | Erfassungszeitpunkt | Probenehmer | Überblick | Detail | Dateiname Überblick | Dateiname Detail | Menge | Einheit | Mischprobe | Verdacht | Einstufung | Angenommene Trefferwahrscheinlichkeit | Einheit | Aussagesicherheit | Einheit | Risikomenge | Einheit | Begründung | Ergebnis Analytik | Bewertung | Aufgabe | Referenzkarte | X-Koordinate | Y-Koordinate
MaP-1 | Einzelprobe | VM-1 | Putz | Wand |  | Sockel | EG | Wand |  |  | 13.5.2026 - 14:29 | Claudio Tavella |  |  | Sockel -EG -Wand _MaP-1_26-05-13.jpg | Sockel -EG -Wand _MaP-1_detail_26-05-13.jpg |  | - |  | Asbest | Asbest: Widerlegt
MaP-2 | Einzelprobe | VM-2 | Faserzement | Wand |  | Fassade | EG / DG | Wand |  |  | 13.5.2026 - 14:30 | Claudio Tavella |  |  | Fassade -EG - DG -Wand _MaP-2_26-05-13.jpg | Fassade -EG - DG -Wand _MaP-2_detail_26-05-13.jpg | 40 | m² |  | Asbest | Asbest: Bestätigt | 80 | % | 81.8 | % | 5.82 | m²
MaP-3 | Einzelprobe | VM-1 | Putz | Wand |  | Schlafzimmer | UG | Wand |  |  | 13.5.2026 - 14:32 | Claudio Tavella |  |  | Schlafzimmer -UG -Wand _MaP-3_26-05-13.jpg | Schlafzimmer -UG -Wand _MaP-3_detail_26-05-13.jpg |  | - |  | Asbest | Asbest: Widerlegt
MaP-4 | Einzelprobe | VM-3 | Plattenkleber | Boden |  | Treppenhaus / Wohnzimmer | EG | Boden |  |  | 13.5.2026 - 14:35 | Claudio Tavella |  |  | Treppenhaus - Woh...-EG -Boden _MaP-4_26-05-13.jpg | Treppenhaus - Woh...-EG -Boden _MaP-4_detail_26-05-13.jpg |  | - |  | Asbest | Asbest: Widerlegt
MaP-5 | Einzelprobe | VM-4 | Cushion Vinyl | Wand |  | Küche / Bad | EG | Wand |  |  | 13.5.2026 - 14:38 | Claudio Tavella |  |  | Küche - Bad -EG -Wand _MaP-5_26-05-13.jpg | Küche - Bad -EG -Wand _MaP-5_detail_26-05-13.jpg |  | - |  | Asbest | Asbest: Widerlegt