## Report
Bezeichnung Befund | Art | Verdachtsmoment | Material | Zugehöriges Bauteil | Farbe | Gebäude/Bereich | Stockwerk/Ebene | Raum/Teilbereich | Bemerkung Probe/Befund | Bemerkung Verdachtsmoment | Erfassungszeitpunkt | Probenehmer | Überblick | Detail | Dateiname Überblick | Dateiname Detail | Menge | Einheit | Mischprobe | Verdacht | Einstufung | Angenommene Trefferwahrscheinlichkeit | Einheit | Aussagesicherheit | Einheit | Risikomenge | Einheit | Begründung | Ergebnis Analytik | Bewertung | Aufgabe | Referenzkarte | X-Koordinate | Y-Koordinate
MaP-1 | Einzelprobe | VM-1 | Fliesenkleber | Boden |  | Eingang | EG | Boden |  |  | 21.5.2026 - 09:25 | Daniel Santiago |  |  | Eingang -EG-Boden_MaP-1_26-05-21.jpg | Eingang -EG-Boden_MaP-1_detail_26-05-21.jpg |  | - |  | Asbest | Asbest: Widerlegt
MaP-2 | Einzelprobe | VM-2 | Fliesenkleber | Sockel |  | Eingang | EG | Sockel |  |  | 21.5.2026 - 09:26 | Daniel Santiago |  |  | Eingang -EG-Sockel_MaP-2_26-05-21.jpg | Eingang -EG-Sockel_MaP-2_detail_26-05-21.jpg |  | - |  | Asbest | Asbest: Widerlegt
MaP-3 | Einzelprobe | VM-4 | Verputz | Wand |  | Eingang | EG | Wand |  |  | 21.5.2026 - 09:36 | Daniel Santiago |  |  | Eingang -EG-Wand_MaP-3_26-05-21.jpg | Eingang -EG-Wand_MaP-3_detail_26-05-21.jpg |  | - |  | Asbest | Asbest: Widerlegt
MaP-4 | Einzelprobe | VM-5 | Verputz | Decke |  | Eingang | EG | Decke |  |  | 21.5.2026 - 09:47 | Daniel Santiago |  |  | Eingang-EG-Decke_MaP-4_26-05-21.jpg | Eingang-EG-Decke_MaP-4_detail_26-05-21.jpg |  | - |  | Asbest | Asbest: Widerlegt
MaP-5 | Einzelprobe | VM-6 | Klebstoffe | Boden |  | Ganzes Haus | EG-DG | Boden | Gelblichen Kleber |  | 21.5.2026 - 10:18 | Daniel Santiago |  |  | Ganzes Haus -EG-DG -Boden_MaP-5_26-05-21.jpg | Ganzes Haus -EG-DG -Boden_MaP-5_detail_26-05-21.jpg |  | - |  | Asbest | Asbest: Widerlegt
MaP-6 | Einzelprobe | VM-4 | Verputz | Wand |  | Gästezimmer | EG | Wand |  |  | 21.5.2026 - 10:20 | Daniel Santiago |  |  | Gästezimmer -EG-Wand_MaP-6_26-05-21.jpg | Gästezimmer -EG-Wand_MaP-6_detail_26-05-21.jpg |  | - |  | Asbest | Asbest: Widerlegt
MaP-7 | Einzelprobe | VM-1 | Fliesenkleber | Boden |  | WC/Dusche | EG | Boden |  |  | 21.5.2026 - 10:21 | Daniel Santiago |  |  | WC-Dusche-EG-Boden_MaP-7_26-05-21.jpg | WC-Dusche-EG-Boden_MaP-7_detail_26-05-21.jpg |  | - |  | Asbest | Asbest: Widerlegt
MaP-8 | Einzelprobe | VM-3 | Fliesenkleber | Wand |  | WC/Dusche | EG | Wand |  |  | 21.5.2026 - 10:22 | Daniel Santiago |  |  | WC-Dusche-EG-Wand_MaP-8_26-05-21.jpg | WC-Dusche-EG-Wand_MaP-8_detail_26-05-21.jpg |  | - |  | Asbest | Asbest: Widerlegt
MaP-9 | Einzelprobe | VM-6 | Klebstoffe | Boden |  | Ganzes Haus | EG-DG | Boden | Gelblichen Teppichkleber |  | 21.5.2026 - 10:59 | Daniel Santiago |  |  | Ganzes Haus-EG-DG -Boden_MaP-9_26-05-21.jpg | Ganzes Haus-EG-DG -Boden_MaP-9_detail_26-05-21.jpg |  | - |  | Asbest | Asbest: Widerlegt
MaP-10 | Einzelprobe | VM-22 | Cushion Vinyl | Wand |  | WC | OG | Wand |  |  | 21.5.2026 - 11:01 | Daniel Santiago |  |  | WC-OG-Wand_MaP-10_26-05-21.jpg | WC-OG-Wand_MaP-10_detail_26-05-21.jpg |  | - |  | Asbest | Asbest: Widerlegt
MaP-11 | Einzelprobe | VM-3 | Fliesenkleber | Wand |  | Badezimmer | OG | Wand |  |  | 21.5.2026 - 11:05 | Daniel Santiago |  |  | Badezimmer -OG-Wand_MaP-11_26-05-21.jpg | Badezimmer -OG-Wand_MaP-11_detail_26-05-21.jpg |  | - |  | Asbest | Asbest: Widerlegt
MaP-12 | Einzelprobe | VM-4 | Verputz | Wand |  | Wohnzimmer/ Küche | OG | Wand |  |  | 21.5.2026 - 11:19 | Daniel Santiago |  |  | Wohnzimmer- Küche -OG-Wand_MaP-12_26-05-21.jpg | Wohnzimmer- Küche -OG-Wand_MaP-12_detail_26-05-21.jpg |  | - |  | Asbest | Asbest: Widerlegt
MaP-13 | Einzelprobe | VM-5 | Verputz | Decke |  | Wohnzimmer | OG | Decke |  |  | 21.5.2026 - 11:23 | Daniel Santiago |  |  | Wohnzimmer -OG-Decke_MaP-13_26-05-21.jpg | Wohnzimmer -OG-Decke_MaP-13_detail_26-05-21.jpg |  | - |  | Asbest | Asbest: Widerlegt
MaP-14 | Einzelprobe | VM-22 | Cushion Vinyl | Wand |  | WC/Dusche | DG | Wand |  |  | 21.5.2026 - 11:31 | Daniel Santiago |  |  | WC-Dusche-DG-Wand_MaP-14_26-05-21.jpg | WC-Dusche-DG-Wand_MaP-14_detail_26-05-21.jpg |  | - |  | Asbest | Asbest: Widerlegt
MaP-15 | Einzelprobe | VM-4 | Verputz | Wand |  | Schlafzimmer | DG | Wand |  |  | 21.5.2026 - 11:36 | Daniel Santiago |  |  | Schlafzimmer -DG-Wand _MaP-15_26-05-21.jpg | Schlafzimmer -DG-Wand _MaP-15_detail_26-05-21.jpg |  | - |  | Asbest | Asbest: Widerlegt
MaP-16 | Einzelprobe | VM-5 | Verputz | Decke |  | Schlafzimmer | DG | Decke |  |  | 21.5.2026 - 11:37 | Daniel Santiago |  |  | Schlafzimmer -DG-Decke_MaP-16_26-05-21.jpg | Schlafzimmer -DG-Decke_MaP-16_detail_26-05-21.jpg |  | - |  | Asbest | Asbest: Widerlegt
MaP-17 | Einzelprobe | VM-8 | spezielle Anstrich-, Beschichtungsstoffe | Boden |  | Waschküche | EG | Boden |  |  | 21.5.2026 - 11:43 | Daniel Santiago |  |  | Waschküche -EG-Boden_MaP-17_26-05-21.jpg | Waschküche -EG-Boden_MaP-17_detail_26-05-21.jpg |  | - |  | PCB | PCB: Widerlegt
MaP-18 | Einzelprobe | VM-4 | Verputz | Wand |  | Fassade | EG | Wand |  |  | 21.5.2026 - 11:48 | Daniel Santiago |  |  | Fassade -EG-Wand_MaP-18_26-05-21.jpg | Fassade -EG-Wand_MaP-18_detail_26-05-21.jpg |  | - |  | Asbest | Asbest: Widerlegt
VB-1 | Visueller Befund | VM-10 | LAP | Elektrotableau |  | Eingang | EG | Elektrotableau |  |  | 21.5.2026 - 10:24 | Daniel Santiago |  |  | Eingang -EG-Elektro..._VB-1_26-05-21.jpg | Eingang -EG-Elektro..._VB-1_detail_26-05-21.jpg |  | - |  | Asbest | Asbest: Widerlegt
VB-2 | Visueller Befund | VM-21 | Flachdichtung | Öltank |  | Tankraum | EG | Öltank |  |  | 21.5.2026 - 10:25 | Daniel Santiago |  |  | Tankraum-EG-Öltank _VB-2_26-05-21.jpg | Tankraum-EG-Öltank _VB-2_detail_26-05-21.jpg |  | - |  | Asbest | Asbest: Bestätigt
VB-3 | Visueller Befund | VM-13 | Fensterkitt | Fenster |  | Ganzes Haus | EG-DG | Fenster |  |  | 21.5.2026 - 11:24 | Daniel Santiago |  |  | Ganzes Haus-EG-DG -Fenster _VB-3_26-05-21.jpg | Ganzes Haus-EG-DG -Fenster _VB-3_detail_26-05-21.jpg |  | - |  | Asbest | Asbest: Hinweise beachten
VB-4 | Visueller Befund | VM-23 | Faserzement | Fallrohr |  | Ganzes Haus | EG-DG |  |  |  | 21.5.2026 - 11:26 | Daniel Santiago |  |  | Ganzes Haus-EG-DG -_VB-4_26-05-21.jpg | Ganzes Haus-EG-DG -_VB-4_detail_26-05-21.jpg |  | - |  | Asbest | Asbest: Widerlegt
VB-5 | Visueller Befund | VM-24 | Holzschutzmittel | Fassaden Verkleidung |  | Fassade | EG- DG | Wand |  |  | 21.5.2026 - 11:49 | Daniel Santiago |  |  | Fassade -EG- DG-Wand_VB-5_26-05-21.jpg | Fassade -EG- DG-Wand_VB-5_detail_26-05-21.jpg |  | - |  | Holzschutzmittel | Holzschutzmittel: Ungeklärt
VB-6 | Visueller Befund | VM-25 | Faserzement | Unterdach |  | Garage/ Velounterdach | EG | Decke |  |  | 21.5.2026 - 11:51 | Daniel Santiago |  |  | Garage- Velounter...-EG-Decke_VB-6_26-05-21.jpg | Garage- Velounter...-EG-Decke_VB-6_detail_26-05-21.jpg |  | - |  | Asbest | Asbest: Bestätigt