## Report
Bezeichnung Befund | Art | Verdachtsmoment | Material | Zugehöriges Bauteil | Farbe | Gebäude/Bereich | Stockwerk/Ebene | Raum/Teilbereich | Bemerkung Probe/Befund | Bemerkung Verdachtsmoment | Erfassungszeitpunkt | Probenehmer | Überblick | Detail | Dateiname Überblick | Dateiname Detail | Menge | Einheit | Mischprobe | Verdacht | Einstufung | Angenommene Trefferwahrscheinlichkeit | Einheit | Aussagesicherheit | Einheit | Risikomenge | Einheit | Begründung | Ergebnis Analytik | Bewertung | Aufgabe | Referenzkarte | X-Koordinate | Y-Koordinate
MaP-1 | Einzelprobe | VM-1 | Fliesenkleber | Boden |  | Küche | EG | Boden |  |  | 20.5.2026 - 14:25 | Alexander Jud |  |  | Küche-EG-Boden_MaP-1_26-05-20.jpg | Küche-EG-Boden_MaP-1_detail_26-05-20.jpg | 3 | m² |  | Asbest | Asbest: Widerlegt
MaP-2 | Einzelprobe | VM-2 | Fliesenkleber | Wand |  | Küche | EG | Wand |  |  | 20.5.2026 - 14:27 | Alexander Jud |  |  | Küche-EG-Wand_MaP-2_26-05-20.jpg | Küche-EG-Wand_MaP-2_detail_26-05-20.jpg | 18 | m² |  | Asbest | Asbest: Widerlegt
MaP-3 | Einzelprobe | VM-3 | Putze | Wand |  | Küche | EG |  |  |  | 20.5.2026 - 14:29 | Alexander Jud |  |  | Küche-EG-_MaP-3_26-05-20.jpg | Küche-EG-_MaP-3_detail_26-05-20.jpg | 4 | m² |  | Asbest | Asbest: Widerlegt | 80 | % | 97.32 | % | 0.21 | m²
MaP-4 | Einzelprobe | VM-1 | Fliesenkleber | Boden |  | Bad | EG | Boden |  |  | 20.5.2026 - 14:46 | Alexander Jud |  |  | Bad-EG-Boden_MaP-4_26-05-20.jpg | Bad-EG-Boden_MaP-4_detail_26-05-20.jpg | 55 | m² |  | Asbest | Asbest: Widerlegt
MaP-5 | Einzelprobe | VM-2 | Fliesenkleber | Wand |  | Bad | EG | Wand |  |  | 20.5.2026 - 14:47 | Alexander Jud |  |  | Bad-EG-Wand_MaP-5_26-05-20.jpg | Bad-EG-Wand_MaP-5_detail_26-05-20.jpg | 9 | m² |  | Asbest | Asbest: Widerlegt
MaP-6 | Einzelprobe | VM-3 | Putze | Wand |  | Bad | EG | Wand |  |  | 20.5.2026 - 14:49 | Alexander Jud |  |  | Bad-EG-Wand_MaP-6_26-05-20.jpg | Bad-EG-Wand_MaP-6_detail_26-05-20.jpg | 6 | m² |  | Asbest | Asbest: Widerlegt | 80 | % | 97.32 | % | 0.21 | m²
MaP-7 | Einzelprobe | VM-1 | Fliesenkleber | Boden |  | Dusche | EG |  |  |  | 20.5.2026 - 15:14 | Alexander Jud |  |  | Dusche-EG-_MaP-7_26-05-20.jpg | Dusche-EG-_MaP-7_detail_26-05-20.jpg | 3 | m² |  | Asbest | Asbest: Widerlegt
MaP-8 | Einzelprobe | VM-2 | Fliesenkleber | Wand |  | Dusche | EG | Wand |  |  | 20.5.2026 - 15:16 | Alexander Jud |  |  | Dusche-EG-Wand_MaP-8_26-05-20.jpg | Dusche-EG-Wand_MaP-8_detail_26-05-20.jpg | 20 | m² |  | Asbest | Asbest: Widerlegt
MaP-9 | Einzelprobe | VM-4 | Putze | Wand |  | Gang | EG | Wand |  |  | 20.5.2026 - 15:17 | Alexander Jud |  |  | Gang-EG-Wand_MaP-9_26-05-20.jpg | Gang-EG-Wand_MaP-9_detail_26-05-20.jpg | 20 | m² |  | Asbest | Asbest: Bestätigt | 80 | % | 82.55 | % | 2.79 | m²