## Report
Bezeichnung Befund | Art | Verdachtsmoment | Material | Zugehöriges Bauteil | Farbe | Gebäude/Bereich | Stockwerk/Ebene | Raum/Teilbereich | Bemerkung Probe/Befund | Bemerkung Verdachtsmoment | Erfassungszeitpunkt | Probenehmer | Überblick | Detail | Dateiname Überblick | Dateiname Detail | Menge | Einheit | Mischprobe | Verdacht | Einstufung | Angenommene Trefferwahrscheinlichkeit | Einheit | Aussagesicherheit | Einheit | Risikomenge | Einheit | Begründung | Ergebnis Analytik | Bewertung | Aufgabe | Referenzkarte | X-Koordinate | Y-Koordinate
MaP-1 | Einzelprobe | VM-4 | Verputz | Wand |  | Waschküche/ Gang/ Weinkeller/ | UG | Wand |  |  | 19.5.2026 - 12:51 | Daniel Santiago |  |  | Waschküche- Gang-...-UG-Wand_MaP-1_26-05-19.jpg | Waschküche- Gang-...-UG-Wand_MaP-1_detail_26-05-19.jpg |  | - |  | Asbest | Asbest: Widerlegt
MaP-2 | Einzelprobe | VM-5 | Verputz | Decke |  | Gesamtes UG | UG | Decke |  |  | 19.5.2026 - 12:54 | Daniel Santiago |  |  | Gesamtes UG-UG-Decke_MaP-2_26-05-19.jpg | Gesamtes UG-UG-Decke_MaP-2_detail_26-05-19.jpg |  | - |  | Asbest | Asbest: Widerlegt
MaP-3 | Einzelprobe | VM-6 | Klebstoffe | Boden |  | Gesamtes Haus | UG-DG | Boden |  |  | 19.5.2026 - 12:55 | Daniel Santiago |  |  | Gesamtes Haus -UG-DG-Boden_MaP-3_26-05-19.jpg | Gesamtes Haus -UG-DG-Boden_MaP-3_detail_26-05-19.jpg |  | - |  | Asbest | Asbest: Widerlegt
MaP-4 | Einzelprobe | VM-22 | Leichtbauelemente | Decke |  | Werkstatt | UG | Decke |  |  | 19.5.2026 - 12:58 | Daniel Santiago |  |  | Werkstatt -UG-Decke _MaP-4_26-05-19.jpg | Werkstatt -UG-Decke _MaP-4_detail_26-05-19.jpg |  | - |  | Asbest | Asbest: Widerlegt
MaP-5 | Einzelprobe | VM-1 | Fliesenkleber | Boden |  | WC/ Weinkeller | UG | Boden |  |  | 19.5.2026 - 12:59 | Daniel Santiago |  |  | WC- Weinkeller -UG-Boden_MaP-5_26-05-19.jpg | WC- Weinkeller -UG-Boden_MaP-5_detail_26-05-19.jpg |  | - |  | Asbest | Asbest: Widerlegt
MaP-6 | Einzelprobe | VM-3 | Fliesenkleber | Wand |  | WC | UG | Wand |  |  | 19.5.2026 - 13:01 | Daniel Santiago |  |  | WC-UG-Wand_MaP-6_26-05-19.jpg | WC-UG-Wand_MaP-6_detail_26-05-19.jpg |  | - |  | Asbest | Asbest: Widerlegt
MaP-7 | Einzelprobe | VM-4 | Verputz | Wand |  | WC | UG | Wand |  |  | 19.5.2026 - 13:03 | Daniel Santiago |  |  | WC-UG-Wand_MaP-7_26-05-19.jpg | WC-UG-Wand_MaP-7_detail_26-05-19.jpg |  | - |  | Asbest | Asbest: Widerlegt
MaP-8 | Einzelprobe | VM-3 | Fliesenkleber | Wand |  | Weinkeller | UG | Wand |  |  | 19.5.2026 - 13:05 | Daniel Santiago |  |  | Weinkeller -UG-Wand_MaP-8_26-05-19.jpg | Weinkeller -UG-Wand_MaP-8_detail_26-05-19.jpg |  | - |  | Asbest | Asbest: Widerlegt
MaP-9 | Einzelprobe | VM-1 | Fliesenkleber | Boden |  | Badezimmer | EG | Boden |  |  | 19.5.2026 - 13:28 | Daniel Santiago |  |  | Badezimmer -EG-Boden_MaP-9_26-05-19.jpg | Badezimmer -EG-Boden_MaP-9_detail_26-05-19.jpg |  | - |  | Asbest | Asbest: Widerlegt
MaP-10 | Einzelprobe | VM-3 | Fliesenkleber | Wand |  | Badezimmer | EG | Wand |  |  | 19.5.2026 - 13:30 | Daniel Santiago |  |  | Badezimmer -EG-Wand_MaP-10_26-05-19.jpg | Badezimmer -EG-Wand_MaP-10_detail_26-05-19.jpg |  | - |  | Asbest | Asbest: Widerlegt
MaP-11 | Einzelprobe | VM-29 | Putze | Wand |  | Badezimmer | EG | Wand |  |  | 19.5.2026 - 13:32 | Daniel Santiago |  |  | Badezimmer -EG-Wand_MaP-11_26-05-19.jpg | Badezimmer -EG-Wand_MaP-11_detail_26-05-19.jpg |  | - |  | Asbest | Asbest: Bestätigt
MaP-12 | Einzelprobe | VM-28 | Verputz | Wand/ Decke |  | Badezimmer | EG | Decke |  |  | 19.5.2026 - 13:33 | Daniel Santiago |  |  | Badezimmer -EG-Decke _MaP-12_26-05-19.jpg | Badezimmer -EG-Decke _MaP-12_detail_26-05-19.jpg |  | - |  | Asbest | Asbest: Bestätigt
MaP-13 | Einzelprobe | VM-1 | Fliesenkleber | Boden |  | Küche | EG | Boden |  |  | 19.5.2026 - 13:52 | Daniel Santiago |  |  | Küche -EG-Boden_MaP-13_26-05-19.jpg | Küche -EG-Boden_MaP-13_detail_26-05-19.jpg |  | - |  | Asbest | Asbest: Widerlegt
MaP-14 | Einzelprobe | VM-3 | Fliesenkleber | Wand |  | Küche | EG | Wand |  |  | 19.5.2026 - 13:53 | Daniel Santiago |  |  | Küche -EG-Wand_MaP-14_26-05-19.jpg | Küche -EG-Wand_MaP-14_detail_26-05-19.jpg |  | - |  | Asbest | Asbest: Widerlegt
MaP-15 | Einzelprobe | VM-4 | Verputz | Wand |  | Küche | EG | Wand |  |  | 19.5.2026 - 13:54 | Daniel Santiago |  |  | Küche -EG-Wand_MaP-15_26-05-19.jpg | Küche -EG-Wand_MaP-15_detail_26-05-19.jpg |  | - |  | Asbest | Asbest: Widerlegt
MaP-16 | Einzelprobe | VM-5 | Verputz | Decke |  | Küche | EG | Decke |  |  | 19.5.2026 - 13:55 | Daniel Santiago |  |  | Küche -EG-Decke_MaP-16_26-05-19.jpg | Küche -EG-Decke_MaP-16_detail_26-05-19.jpg |  | - |  | Asbest | Asbest: Widerlegt
MaP-17 | Einzelprobe | VM-4 | Verputz | Wand |  | Wohnzimmer/Esszimmer | EG | Wand |  |  | 19.5.2026 - 14:01 | Daniel Santiago |  |  | Wohnzimmer-Esszim...-EG-Wand_MaP-17_26-05-19.jpg | Wohnzimmer-Esszim...-EG-Wand_MaP-17_detail_26-05-19.jpg |  | - |  | Asbest | Asbest: Widerlegt
MaP-18 | Einzelprobe | VM-4 | Verputz | Wand |  | Treppenhaus | UG-DG | Wand |  |  | 19.5.2026 - 14:07 | Daniel Santiago |  |  | Treppenhaus -UG-DG -Wand_MaP-18_26-05-19.jpg | Treppenhaus -UG-DG -Wand_MaP-18_detail_26-05-19.jpg |  | - |  | Asbest | Asbest: Widerlegt
MaP-19 | Einzelprobe | VM-5 | Verputz | Decke |  | Treppenhaus | UG-DG | Decke |  |  | 19.5.2026 - 14:08 | Daniel Santiago |  |  | Treppenhaus -UG-DG -Decke_MaP-19_26-05-19.jpg | Treppenhaus -UG-DG -Decke_MaP-19_detail_26-05-19.jpg |  | - |  | Asbest | Asbest: Widerlegt
MaP-20 | Einzelprobe | VM-3 | Fliesenkleber | Wand |  | Badezimmer | OG | Wand |  |  | 19.5.2026 - 14:42 | Daniel Santiago |  |  | Badezimmer -OG-Wand_MaP-20_26-05-19.jpg | Badezimmer -OG-Wand_MaP-20_detail_26-05-19.jpg |  | - |  | Asbest | Asbest: Widerlegt
MaP-21 | Einzelprobe | VM-4 | Verputz | Wand |  | Badezimmer | OG | Wand |  |  | 19.5.2026 - 14:43 | Daniel Santiago |  |  | Badezimmer -OG-Wand_MaP-21_26-05-19.jpg | Badezimmer -OG-Wand_MaP-21_detail_26-05-19.jpg |  | - |  | Asbest | Asbest: Widerlegt
MaP-22 | Einzelprobe | VM-5 | Verputz | Decke |  | Badezimmer | OG | Decke |  |  | 19.5.2026 - 14:44 | Daniel Santiago |  |  | Badezimmer -OG-Decke _MaP-22_26-05-19.jpg | Badezimmer -OG-Decke _MaP-22_detail_26-05-19.jpg |  | - |  | Asbest | Asbest: Widerlegt
MaP-23 | Einzelprobe | VM-4 | Verputz | Wand |  | Schlafzimmer | OG | Wand |  |  | 19.5.2026 - 14:54 | Daniel Santiago |  |  | Schlafzimmer-OG-Wand_MaP-23_26-05-19.jpg | Schlafzimmer-OG-Wand_MaP-23_detail_26-05-19.jpg |  | - |  | Asbest | Asbest: Widerlegt
MaP-24 | Einzelprobe | VM-5 | Verputz | Decke |  | Schlafzimmer | OG | Decke |  |  | 19.5.2026 - 14:55 | Daniel Santiago |  |  | Schlafzimmer-OG-Decke_MaP-24_26-05-19.jpg | Schlafzimmer-OG-Decke_MaP-24_detail_26-05-19.jpg |  | - |  | Asbest | Asbest: Widerlegt
MaP-25 | Einzelprobe | VM-1 | Fliesenkleber | Boden |  | WC/ Dusche | DG | Boden |  |  | 19.5.2026 - 15:19 | Daniel Santiago |  |  | WC- Dusche-DG-Boden_MaP-25_26-05-19.jpg | WC- Dusche-DG-Boden_MaP-25_detail_26-05-19.jpg |  | - |  | Asbest | Asbest: Widerlegt
MaP-26 | Einzelprobe | VM-3 | Fliesenkleber | Wand |  | WC/ Dusche | DG | Wand |  |  | 19.5.2026 - 15:20 | Daniel Santiago |  |  | WC- Dusche-DG-Wand_MaP-26_26-05-19.jpg | WC- Dusche-DG-Wand_MaP-26_detail_26-05-19.jpg |  | - |  | Asbest | Asbest: Widerlegt
MaP-27 | Einzelprobe | VM-28 | Verputz | Wand/ Decke |  | WC/ Dusche | DG | Wand/ Decke |  |  | 19.5.2026 - 15:21 | Daniel Santiago |  |  | WC- Dusche-DG-Wand- D..._MaP-27_26-05-19.jpg | WC- Dusche-DG-Wand- D..._MaP-27_detail_26-05-19.jpg |  | - |  | Asbest | Asbest: Bestätigt
VB-1 | Visueller Befund | VM-21 | LAP | Boiler |  | Waschküche | UG | Boiler |  |  | 19.5.2026 - 12:10 | Daniel Santiago |  |  | Waschküche -UG-Boiler _VB-1_26-05-19.jpg | Waschküche -UG-Boiler _VB-1_detail_26-05-19.jpg |  | - |  | Asbest | Asbest: Widerlegt
VB-2 | Visueller Befund | VM-24 | LAP | Speicherofen |  | Gesamtes Haus | UG-DG |  |  |  | 19.5.2026 - 13:34 | Daniel Santiago |  |  | Gesamtes Haus -UG-DG-_VB-2_26-05-19.jpg | Gesamtes Haus -UG-DG-_VB-2_detail_26-05-19.jpg | 7 | Stück |  | Asbest | Asbest: Hinweise beachten
VB-3 | Visueller Befund | VM-25 | LAP | Deckenleuchte |  | Estrich | DG | Decke |  |  | 19.5.2026 - 15:23 | Daniel Santiago |  |  | Estrich -DG-Decke_VB-3_26-05-19.jpg | Estrich -DG-Decke_VB-3_detail_26-05-19.jpg | 2 | Stück |  | Asbest | Asbest: Bestätigt
VB-4 | Visueller Befund | VM-26 | Faserzement | Unterdach |  | Estrich | DG | Unterdach |  |  | 19.5.2026 - 15:24 | Daniel Santiago |  |  | Estrich -DG-Unterdach _VB-4_26-05-19.jpg | Estrich -DG-Unterdach _VB-4_detail_26-05-19.jpg |  | - |  | Asbest | Asbest: Widerlegt
VB-5 | Visueller Befund | VM-27 | Asbest Schnur | Cheminée |  | Wohnzimmer | EG | Cheminée |  |  | 19.5.2026 - 15:28 | Daniel Santiago |  |  | Wohnzimmer -EG-Cheminée _VB-5_26-05-19.jpg | Wohnzimmer -EG-Cheminée _VB-5_detail_26-05-19.jpg | 1 | Stück |  | Asbest | Asbest: Bestätigt
VB-6 | Visueller Befund | VM-9 | Faserzement | Elektrotableau |  | Elektrotableau | UG | Wand |  |  | 19.5.2026 - 20:58 | Daniel Santiago |  |  | Elektrotableau -UG-Wand_VB-6_26-05-19.jpg | Elektrotableau -UG-Wand_VB-6_detail_26-05-19.jpg |  | - |  | Asbest | Asbest: Bestätigt