## Report
Bezeichnung Befund | Art | Verdachtsmoment | Material | Zugehöriges Bauteil | Farbe | Gebäude/Bereich | Stockwerk/Ebene | Raum/Teilbereich | Bemerkung Probe/Befund | Bemerkung Verdachtsmoment | Erfassungszeitpunkt | Probenehmer | Überblick | Detail | Dateiname Überblick | Dateiname Detail | Menge | Einheit | Mischprobe | Verdacht | Einstufung | Angenommene Trefferwahrscheinlichkeit | Einheit | Aussagesicherheit | Einheit | Risikomenge | Einheit | Begründung | Ergebnis Analytik | Bewertung | Aufgabe | Referenzkarte | X-Koordinate | Y-Koordinate
MaP-1 | Einzelprobe | VM-1 | Fliesenkleber | Boden |  | Gang/ Küche | 9. OG | Boden |  |  | 20.5.2026 - 13:59 | Daniel Santiago |  |  | Gang- Küche -9. OG-Boden_MaP-1_26-05-20.jpg | Gang- Küche -9. OG-Boden_MaP-1_detail_26-05-20.jpg |  | - |  | Asbest | Asbest: Widerlegt
MaP-2 | Einzelprobe | VM-2 | Fliesenkleber | Sockel |  | Gang/ Küche | 9. OG | Sockel |  |  | 20.5.2026 - 14:01 | Daniel Santiago |  |  | Gang- Küche -9. OG-Sockel_MaP-2_26-05-20.jpg | Gang- Küche -9. OG-Sockel_MaP-2_detail_26-05-20.jpg |  | - |  | Asbest | Asbest: Widerlegt
MaP-3 | Einzelprobe | VM-3 | Fliesenkleber | Wand |  | Küche | 9. OG | Wand |  |  | 20.5.2026 - 14:03 | Daniel Santiago |  |  | Küche -9. OG -Wand_MaP-3_26-05-20.jpg | Küche -9. OG -Wand_MaP-3_detail_26-05-20.jpg |  | - |  | Asbest | Asbest: Widerlegt
MaP-4 | Einzelprobe | VM-1 | Fliesenkleber | Boden |  | Badezimmer | 9. OG | Boden |  |  | 20.5.2026 - 14:05 | Daniel Santiago |  |  | Badezimmer -9. OG-Boden_MaP-4_26-05-20.jpg | Badezimmer -9. OG-Boden_MaP-4_detail_26-05-20.jpg |  | - |  | Asbest | Asbest: Widerlegt
MaP-5 | Einzelprobe | VM-5 | Fliesenkleber | Wand |  | Badezimmer | 9. OG | Wand |  |  | 20.5.2026 - 14:07 | Daniel Santiago |  |  | Badezimmer -9. OG-Wand_MaP-5_26-05-20.jpg | Badezimmer -9. OG-Wand_MaP-5_detail_26-05-20.jpg |  | - |  | Asbest | Asbest: Bestätigt
MaP-6 | Einzelprobe | VM-4 | Verputz | Decke |  | Badezimmer | 9. OG | Decke |  |  | 20.5.2026 - 14:08 | Daniel Santiago |  |  | Badezimmer -9. OG-Decke_MaP-6_26-05-20.jpg | Badezimmer -9. OG-Decke_MaP-6_detail_26-05-20.jpg |  | - |  | Asbest | Asbest: Widerlegt
MaP-7 | Einzelprobe | VM-1 | Fliesenkleber | Boden |  | Balkon | 9. OG | Boden |  |  | 20.5.2026 - 14:16 | Daniel Santiago |  |  | Balkon -9. OG-Boden_MaP-7_26-05-20.jpg | Balkon -9. OG-Boden_MaP-7_detail_26-05-20.jpg |  | - |  | Asbest | Asbest: Widerlegt