## Report
Bezeichnung Befund | Art | Verdachtsmoment | Material | Zugehöriges Bauteil | Farbe | Gebäude/Bereich | Stockwerk/Ebene | Raum/Teilbereich | Bemerkung Probe/Befund | Bemerkung Verdachtsmoment | Erfassungszeitpunkt | Probenehmer | Überblick | Detail | Dateiname Überblick | Dateiname Detail | Menge | Einheit | Mischprobe | Verdacht | Einstufung | Angenommene Trefferwahrscheinlichkeit | Einheit | Aussagesicherheit | Einheit | Risikomenge | Einheit | Begründung | Ergebnis Analytik | Bewertung | Aufgabe | Referenzkarte | X-Koordinate | Y-Koordinate
MaP-1 | Einzelprobe | VM-1 | Fliesenkleber | Boden |  | Gang/ WC/ Küche | EG | Boden |  |  | 22.5.2026 - 10:59 | Daniel Santiago |  |  | Gang- WC- Küche -EG-Boden_MaP-1_26-05-22.jpg | Gang- WC- Küche -EG-Boden_MaP-1_detail_26-05-22.jpg |  | - |  | Asbest | Asbest: Widerlegt
MaP-2 | Einzelprobe | VM-2 | Fliesenkleber | Sockel |  | Gang | EG | Sockel |  |  | 22.5.2026 - 11:00 | Daniel Santiago |  |  | Gang-EG-Sockel_MaP-2_26-05-22.jpg | Gang-EG-Sockel_MaP-2_detail_26-05-22.jpg |  | - |  | Asbest | Asbest: Widerlegt
MaP-3 | Einzelprobe | VM-3 | Fliesenkleber | Wand |  | WC | EG | Wand |  |  | 22.5.2026 - 11:02 | Daniel Santiago |  |  | WC-EG-Wand_MaP-3_26-05-22.jpg | WC-EG-Wand_MaP-3_detail_26-05-22.jpg |  | - |  | Asbest | Asbest: Widerlegt
MaP-4 | Einzelprobe | VM-4 | Verputz | Wand |  | WC | EG | Wand |  |  | 22.5.2026 - 11:03 | Daniel Santiago |  |  | WC-EG-Wand_MaP-4_26-05-22.jpg | WC-EG-Wand_MaP-4_detail_26-05-22.jpg |  | - |  | Asbest | Asbest: Widerlegt
MaP-5 | Einzelprobe | VM-5 | Verputz | Decke |  | WC | EG | Decke |  |  | 22.5.2026 - 11:04 | Daniel Santiago |  |  | WC-EG-Decke_MaP-5_26-05-22.jpg | WC-EG-Decke_MaP-5_detail_26-05-22.jpg |  | - |  | Asbest | Asbest: Widerlegt
MaP-6 | Einzelprobe | VM-3 | Fliesenkleber | Wand |  | Küche | EG | Wand |  |  | 22.5.2026 - 11:05 | Daniel Santiago |  |  | Küche -EG-Wand_MaP-6_26-05-22.jpg | Küche -EG-Wand_MaP-6_detail_26-05-22.jpg |  | - |  | Asbest | Asbest: Widerlegt
MaP-7 | Einzelprobe | VM-4 | Verputz | Wand |  | Wohnzimmer/ Küche | EG | Wand |  |  | 22.5.2026 - 11:06 | Daniel Santiago |  |  | Wohnzimmer- Küche -EG-Wand_MaP-7_26-05-22.jpg | Wohnzimmer- Küche -EG-Wand_MaP-7_detail_26-05-22.jpg |  | - |  | Asbest | Asbest: Widerlegt
MaP-8 | Einzelprobe | VM-6 | Klebstoffe | Boden |  | Ganzes OG | OG | Boden | Gelblichen Teppichkleber |  | 22.5.2026 - 11:07 | Daniel Santiago |  |  | Ganzes OG-OG-Boden_MaP-8_26-05-22.jpg | Ganzes OG-OG-Boden_MaP-8_detail_26-05-22.jpg |  | - |  | Asbest | Asbest: Widerlegt