## Report
Bezeichnung Befund | Art | Verdachtsmoment | Material | Zugehöriges Bauteil | Farbe | Gebäude/Bereich | Stockwerk/Ebene | Raum/Teilbereich | Bemerkung Probe/Befund | Bemerkung Verdachtsmoment | Erfassungszeitpunkt | Probenehmer | Überblick | Detail | Dateiname Überblick | Dateiname Detail | Menge | Einheit | Mischprobe | Verdacht | Einstufung | Angenommene Trefferwahrscheinlichkeit | Einheit | Aussagesicherheit | Einheit | Risikomenge | Einheit | Begründung | Ergebnis Analytik | Bewertung | Aufgabe | Referenzkarte | X-Koordinate | Y-Koordinate
MaP-1 | Einzelprobe | VM-2 | Faserzement | Dach |  | Estrich | DG | Unterdach |  |  | 21.5.2026 - 09:02 | Claudio Tavella |  |  | Estrich -DG -Unterdach _MaP-1_26-05-21.jpg | Estrich -DG -Unterdach _MaP-1_detail_26-05-21.jpg |  | - |  | Asbest | Asbest: Bestätigt
MaP-2 | Einzelprobe | VM-7 | Cushion Vinyl | Boden |  | Eingang | EG | Boden |  |  | 21.5.2026 - 09:10 | Claudio Tavella |  |  | Eingang -EG -Boden _MaP-2_26-05-21.jpg | Eingang -EG -Boden _MaP-2_detail_26-05-21.jpg |  | - |  | Asbest | Asbest: Bestätigt
MaP-3 | Einzelprobe | VM-3 | Putz | Wand |  | Eingang / Treppenhaus | EG / UG | Wand |  |  | 21.5.2026 - 09:11 | Claudio Tavella |  |  | Eingang - Treppen...-EG - UG -Wand _MaP-3_26-05-21.jpg | Eingang - Treppen...-EG - UG -Wand _MaP-3_detail_26-05-21.jpg |  | - |  | Asbest | Asbest: Widerlegt
MaP-4 | Einzelprobe | VM-4 | Putz | Decke |  | Eingang / Treppenhaus | EG / UG | Decke |  |  | 21.5.2026 - 09:12 | Claudio Tavella |  |  | Eingang - Treppen...-EG - UG -Decke _MaP-4_26-05-21.jpg | Eingang - Treppen...-EG - UG -Decke _MaP-4_detail_26-05-21.jpg |  | - |  | Asbest | Asbest: Widerlegt
MaP-5 | Einzelprobe | VM-6 | Plattenkleber | Boden |  | WC | EG | Boden |  |  | 21.5.2026 - 09:15 | Claudio Tavella |  |  | WC -EG -Boden _MaP-5_26-05-21.jpg | WC -EG -Boden _MaP-5_detail_26-05-21.jpg |  | - |  | Asbest | Asbest: Widerlegt
MaP-6 | Einzelprobe | VM-5 | Plattenkleber | Wand |  | WC | EG | Wand |  |  | 21.5.2026 - 09:16 | Claudio Tavella |  |  | WC -EG -Wand _MaP-6_26-05-21.jpg | WC -EG -Wand _MaP-6_detail_26-05-21.jpg |  | - |  | Asbest | Asbest: Widerlegt
MaP-7 | Einzelprobe | VM-3 | Putz | Wand |  | WC | EG | Wand |  |  | 21.5.2026 - 09:16 | Claudio Tavella |  |  | WC -EG -Wand _MaP-7_26-05-21.jpg | WC -EG -Wand _MaP-7_detail_26-05-21.jpg |  | - |  | Asbest | Asbest: Widerlegt
MaP-8 | Einzelprobe | VM-4 | Putz | Decke |  | WC | EG | Decke |  |  | 21.5.2026 - 09:17 | Claudio Tavella |  |  | WC -EG -Decke _MaP-8_26-05-21.jpg | WC -EG -Decke _MaP-8_detail_26-05-21.jpg |  | - |  | Asbest | Asbest: Widerlegt
MaP-9 | Einzelprobe | VM-5 | Plattenkleber | Wand |  | Garderobe / Schulzimmer / Küche | EG | Wand |  |  | 21.5.2026 - 09:20 | Claudio Tavella |  |  | Garderobe - Schul...-EG -Wand _MaP-9_26-05-21.jpg | Garderobe - Schul...-EG -Wand _MaP-9_detail_26-05-21.jpg |  | - |  | Asbest | Asbest: Widerlegt
MaP-10 | Einzelprobe | VM-3 | Putz | Wand |  | Garderobe | EG | Wand |  |  | 21.5.2026 - 09:20 | Claudio Tavella |  |  | Garderobe -EG -Wand _MaP-10_26-05-21.jpg | Garderobe -EG -Wand _MaP-10_detail_26-05-21.jpg |  | - |  | Asbest | Asbest: Widerlegt
MaP-11 | Einzelprobe | VM-4 | Putz | Decke |  | Garderobe | EG | Decke |  |  | 21.5.2026 - 09:21 | Claudio Tavella |  |  | Garderobe -EG -Decke _MaP-11_26-05-21.jpg | Garderobe -EG -Decke _MaP-11_detail_26-05-21.jpg |  | - |  | Asbest | Asbest: Widerlegt
MaP-12 | Einzelprobe | VM-3 | Putz | Wand |  | Schulzimmer / Küche | EG | Wand |  |  | 21.5.2026 - 09:24 | Claudio Tavella |  |  | Schulzimmer - Küche -EG -Wand _MaP-12_26-05-21.jpg | Schulzimmer - Küche -EG -Wand _MaP-12_detail_26-05-21.jpg |  | - |  | Asbest | Asbest: Widerlegt
MaP-13 | Einzelprobe | VM-4 | Putz | Decke |  | Küche | EG | Decke |  |  | 21.5.2026 - 09:26 | Claudio Tavella |  |  | Küche -EG -Decke _MaP-13_26-05-21.jpg | Küche -EG -Decke _MaP-13_detail_26-05-21.jpg |  | - |  | Asbest | Asbest: Widerlegt
MaP-14 | Einzelprobe | VM-9 | spezielle Anstrich-, Beschichtungsstoffe | Boden |  | Gesamter Keller | UG | Boden |  |  | 21.5.2026 - 09:38 | Claudio Tavella |  |  | Gesamter Keller -UG -Boden _MaP-14_26-05-21.jpg | Gesamter Keller -UG -Boden _MaP-14_detail_26-05-21.jpg |  | - |  | PCB | PCB: Widerlegt
MaP-15 | Einzelprobe | VM-3 | Putz | Wand |  | Fassde | EG | Wand |  |  | 21.5.2026 - 09:50 | Claudio Tavella |  |  | Fassde -EG -Wand _MaP-15_26-05-21.jpg | Fassde -EG -Wand _MaP-15_detail_26-05-21.jpg |  | - |  | Asbest | Asbest: Widerlegt
MaP-16 | Einzelprobe | VM-13 | Faserzement | Dach / Wand |  | Dach / Wand | DG | Dach / Wand |  |  | 21.5.2026 - 09:51 | Claudio Tavella |  |  | Dach - Wand -DG-Dach - ..._MaP-16_26-05-21.jpg | Dach - Wand -DG-Dach - ..._MaP-16_detail_26-05-21.jpg |  | - |  | Asbest | Asbest: Bestätigt
MaP-17 | Einzelprobe | VM-3 | Putz | Wand |  | Scheune | EG | Wand |  |  | 21.5.2026 - 09:56 | Claudio Tavella |  |  | Scheune -EG -Wand _MaP-17_26-05-21.jpg | Scheune -EG -Wand _MaP-17_detail_26-05-21.jpg |  | - |  | Asbest | Asbest: Widerlegt
VB-1 | Visueller Befund | VM-8 | (elastische) Bodenbeläge | Boden |  | Schulzimmer / Garderobe | EG | Boden |  |  | 21.5.2026 - 09:28 | Claudio Tavella |  |  | Schulzimmer - Gar...-EG -Boden _VB-1_26-05-21.jpg | Schulzimmer - Gar...-EG -Boden _VB-1_detail_26-05-21.jpg |  | - |  | Asbest | Asbest: Widerlegt
VB-2 | Visueller Befund | VM-10 | LAP | Elektrotableau |  | Heizraum | UG | Elektrotableau |  |  | 21.5.2026 - 09:40 | Claudio Tavella |  |  | Heizraum -UG -Elektro..._VB-2_26-05-21.jpg | Heizraum -UG -Elektro..._VB-2_detail_26-05-21.jpg |  | - |  | Asbest | Asbest: Bestätigt
VB-3 | Visueller Befund | VM-11 | Faserzement | Fallrohr |  | Gesamtes Haus | UG / DG | Fallrohr |  |  | 21.5.2026 - 09:43 | Claudio Tavella |  |  | Gesamtes Haus -UG - DG -Fallrohr _VB-3_26-05-21.jpg | Gesamtes Haus -UG - DG -Fallrohr _VB-3_detail_26-05-21.jpg |  | - |  | Asbest | Asbest: Widerlegt
VB-4 | Visueller Befund | VM-12 | Flachdichtung | Tank |  | Tankraum | UG | Tank |  |  | 21.5.2026 - 09:45 | Claudio Tavella |  |  | Tankraum -UG -Tank _VB-4_26-05-21.jpg | Tankraum -UG -Tank _VB-4_detail_26-05-21.jpg |  | - |  | Asbest | Asbest: Bestätigt
VB-5 | Visueller Befund | VM-14 | Putz | Wand / Decke |  | Scheune | EG / DG | Wand / Decke |  |  | 21.5.2026 - 09:56 | Claudio Tavella |  |  | Scheune -EG - DG -Wand - ..._VB-5_26-05-21.jpg | Scheune -EG - DG -Wand - ..._VB-5_detail_26-05-21.jpg |  | - |  | Asbest | Asbest: Widerlegt