## Report
Bezeichnung Befund | Art | Verdachtsmoment | Material | Zugehöriges Bauteil | Farbe | Gebäude/Bereich | Stockwerk/Ebene | Raum/Teilbereich | Bemerkung Probe/Befund | Bemerkung Verdachtsmoment | Erfassungszeitpunkt | Probenehmer | Überblick | Detail | Dateiname Überblick | Dateiname Detail | Menge | Einheit | Mischprobe | Verdacht | Einstufung | Angenommene Trefferwahrscheinlichkeit | Einheit | Aussagesicherheit | Einheit | Risikomenge | Einheit | Begründung | Ergebnis Analytik | Bewertung | Aufgabe | Referenzkarte | X-Koordinate | Y-Koordinate
MaP-1 | Einzelprobe | VM-3 | Verputz | Wand |  | Garage | EG | Wand |  |  | 18.5.2026 - 13:21 | Claudio Tavella |  |  | Garage -EG -Wand _MaP-1_26-05-18.jpg | Garage -EG -Wand _MaP-1_detail_26-05-18.jpg |  | - |  | Asbest | Asbest: Widerlegt
MaP-2 | Einzelprobe | VM-3 | Verputz | Wand |  | Fassade | EG / DG | Wand |  |  | 18.5.2026 - 13:22 | Claudio Tavella |  |  | Fassade -EG - DG -Wand _MaP-2_26-05-18.jpg | Fassade -EG - DG -Wand _MaP-2_detail_26-05-18.jpg |  | - |  | Asbest | Asbest: Widerlegt
MaP-3 | Einzelprobe | VM-3 | Verputz | Wand |  | Sockel | UG | Wand |  |  | 18.5.2026 - 13:27 | Claudio Tavella |  |  | Sockel-UG-Wand _MaP-3_26-05-18.jpg | Sockel-UG-Wand _MaP-3_detail_26-05-18.jpg |  | - |  | Asbest | Asbest: Widerlegt
MaP-4 | Einzelprobe | VM-3 | Verputz | Wand |  | Fitnessstudio | UG | Wand |  |  | 18.5.2026 - 14:19 | Claudio Tavella |  |  | Fitnessstudio -UG -Wand _MaP-4_26-05-18.jpg | Fitnessstudio -UG -Wand _MaP-4_detail_26-05-18.jpg |  | - |  | Asbest | Asbest: Widerlegt
MaP-5 | Einzelprobe | VM-4 | Verputz | Decke |  | Fitnessstudio | UG | Decke |  |  | 18.5.2026 - 14:20 | Claudio Tavella |  |  | Fitnessstudio -UG -Decke _MaP-5_26-05-18.jpg | Fitnessstudio -UG -Decke _MaP-5_detail_26-05-18.jpg |  | - |  | Asbest | Asbest: Widerlegt
MaP-6 | Einzelprobe | VM-9 | Cushion Vinyl | Wand |  | Waschküche | UG | Wand |  |  | 18.5.2026 - 14:30 | Claudio Tavella |  |  | Waschküche -UG -Wand _MaP-6_26-05-18.jpg | Waschküche -UG -Wand _MaP-6_detail_26-05-18.jpg |  | - |  | Asbest | Asbest: Widerlegt
MaP-7 | Einzelprobe | VM-9 | Cushion Vinyl | Wand |  | Waschküche | UG | Wand |  |  | 18.5.2026 - 14:31 | Claudio Tavella |  |  | Waschküche -UG -Wand _MaP-7_26-05-18.jpg | Waschküche -UG -Wand _MaP-7_detail_26-05-18.jpg |  | - |  | Asbest | Asbest: Widerlegt
MaP-8 | Einzelprobe | VM-3 | Verputz | Wand |  | Saunaraum | UG | Wand |  |  | 18.5.2026 - 14:36 | Claudio Tavella |  |  | Saunaraum -UG -Wand _MaP-8_26-05-18.jpg | Saunaraum -UG -Wand _MaP-8_detail_26-05-18.jpg |  | - |  | Asbest | Asbest: Widerlegt
MaP-9 | Einzelprobe | VM-3 | Verputz | Wand |  | Gang | UG | Wand |  |  | 18.5.2026 - 14:38 | Claudio Tavella |  |  | Gang -UG -Wand _MaP-9_26-05-18.jpg | Gang -UG -Wand _MaP-9_detail_26-05-18.jpg |  | - |  | Asbest | Asbest: Widerlegt
MaP-10 | Einzelprobe | VM-1 | Fliesenkleber | Boden |  | WC | EG | Boden |  |  | 18.5.2026 - 14:40 | Claudio Tavella |  |  | WC-EG -Boden _MaP-10_26-05-18.jpg | WC-EG -Boden _MaP-10_detail_26-05-18.jpg |  | - |  | Asbest | Asbest: Widerlegt
MaP-11 | Einzelprobe | VM-2 | Fliesenkleber | Wand |  | WC | EG | Wand |  |  | 18.5.2026 - 15:03 | Claudio Tavella |  |  | WC-EG -Wand _MaP-11_26-05-18.jpg | WC-EG -Wand _MaP-11_detail_26-05-18.jpg |  | - |  | Asbest | Asbest: Widerlegt
MaP-12 | Einzelprobe | VM-3 | Verputz | Wand |  | WC | EG | Wand |  |  | 18.5.2026 - 15:04 | Claudio Tavella |  |  | WC-EG -Wand _MaP-12_26-05-18.jpg | WC-EG -Wand _MaP-12_detail_26-05-18.jpg |  | - |  | Asbest | Asbest: Widerlegt
MaP-13 | Einzelprobe | VM-4 | Verputz | Decke |  | WC | EG | Decke |  |  | 18.5.2026 - 15:05 | Claudio Tavella |  |  | WC-EG -Decke _MaP-13_26-05-18.jpg | WC-EG -Decke _MaP-13_detail_26-05-18.jpg |  | - |  | Asbest | Asbest: Widerlegt
MaP-14 | Einzelprobe | VM-1 | Fliesenkleber | Boden |  | gesamtes Haus | EG- OG | Boden |  |  | 18.5.2026 - 15:24 | Claudio Tavella |  |  | gesamtes Haus -EG- OG-Boden _MaP-14_26-05-18.jpg | gesamtes Haus -EG- OG-Boden _MaP-14_detail_26-05-18.jpg |  | - |  | Asbest | Asbest: Widerlegt
MaP-15 | Einzelprobe | VM-3 | Verputz | Wand |  | Wohnzimmer | EG | Wand |  |  | 18.5.2026 - 15:25 | Claudio Tavella |  |  | Wohnzimmer -EG -Wand _MaP-15_26-05-18.jpg | Wohnzimmer -EG -Wand _MaP-15_detail_26-05-18.jpg |  | - |  | Asbest | Asbest: Widerlegt
MaP-16 | Einzelprobe | VM-4 | Verputz | Decke |  | Wohnzimmer | EG | Decke |  |  | 18.5.2026 - 15:26 | Claudio Tavella |  |  | Wohnzimmer -EG -Decke _MaP-16_26-05-18.jpg | Wohnzimmer -EG -Decke _MaP-16_detail_26-05-18.jpg |  | - |  | Asbest | Asbest: Widerlegt
MaP-17 | Einzelprobe | VM-3 | Verputz | Wand |  | Treppenhaus / Gang | EG / OG | Wand |  |  | 18.5.2026 - 15:31 | Claudio Tavella |  |  | Treppenhaus - Gang -EG - OG -Wand _MaP-17_26-05-18.jpg | Treppenhaus - Gang -EG - OG -Wand _MaP-17_detail_26-05-18.jpg |  | - |  | Asbest | Asbest: Widerlegt
MaP-18 | Einzelprobe | VM-4 | Verputz | Decke |  | Treppenhaus / Gang | EG / OG | Decke |  |  | 18.5.2026 - 15:32 | Claudio Tavella |  |  | Treppenhaus - Gang -EG - OG -Decke _MaP-18_26-05-18.jpg | Treppenhaus - Gang -EG - OG -Decke _MaP-18_detail_26-05-18.jpg |  | - |  | Asbest | Asbest: Widerlegt
MaP-19 | Einzelprobe | VM-3 | Verputz | Wand |  | Schlafzimmer | OG | Wand |  |  | 18.5.2026 - 15:40 | Claudio Tavella |  |  | Schlafzimmer -OG -Wand _MaP-19_26-05-18.jpg | Schlafzimmer -OG -Wand _MaP-19_detail_26-05-18.jpg |  | - |  | Asbest | Asbest: Widerlegt
MaP-20 | Einzelprobe | VM-4 | Verputz | Decke |  | Schlafzimmer | OG | Decke |  |  | 18.5.2026 - 15:41 | Claudio Tavella |  |  | Schlafzimmer -OG -Decke _MaP-20_26-05-18.jpg | Schlafzimmer -OG -Decke _MaP-20_detail_26-05-18.jpg |  | - |  | Asbest | Asbest: Widerlegt
MaP-21 | Einzelprobe | VM-17 | Verputz | Wand / Decke |  | Estrich | DG | Wand / Decke |  |  | 18.5.2026 - 15:43 | Claudio Tavella |  |  | Estrich -DG -Wand - ..._MaP-21_26-05-18.jpg | Estrich -DG -Wand - ..._MaP-21_detail_26-05-18.jpg |  | - |  | Asbest | Asbest: Widerlegt
VB-1 | Visueller Befund | VM-8 | Faserzement | Fallrohr |  | gesamtes Haus | UG - DG | Fallrohr |  |  | 18.5.2026 - 14:16 | Claudio Tavella |  |  | gesamtes Haus -UG - DG -Fallrohr _VB-1_26-05-18.jpg | gesamtes Haus -UG - DG -Fallrohr _VB-1_detail_26-05-18.jpg |  | - |  | Asbest | Asbest: Widerlegt
VB-2 | Visueller Befund | VM-10 | Faserzement | Elektrotableau |  | Gang | UG | Elektrotableau |  |  | 18.5.2026 - 14:33 | Claudio Tavella |  |  | Gang -UG -Elektro..._VB-2_26-05-18.jpg | Gang -UG -Elektro..._VB-2_detail_26-05-18.jpg |  | - |  | Asbest | Asbest: Widerlegt
VB-3 | Visueller Befund | VM-11 | Faserzement | Elektroheizung |  | Heizraum | UG | Ekektroheizung |  |  | 18.5.2026 - 14:40 | Claudio Tavella |  |  | Heizraum -UG -Ekektro..._VB-3_26-05-18.jpg | Heizraum -UG -Ekektro..._VB-3_detail_26-05-18.jpg |  | - |  | Asbest | Asbest: Ungeklärt
VB-4 | Visueller Befund | VM-12 | Asbestschnüre | Holzheizung |  | Heizraum | UG | Holzheizung |  |  | 18.5.2026 - 14:42 | Claudio Tavella |  |  | Heizraum -UG -Holzhei..._VB-4_26-05-18.jpg | Heizraum -UG -Holzhei..._VB-4_detail_26-05-18.jpg |  | - |  | Asbest | Asbest: Bestätigt
VB-5 | Visueller Befund | VM-13 | Faserzement | Unterdach |  | Garage | DG | Unterdach |  |  | 18.5.2026 - 14:47 | Claudio Tavella |  |  | Garage -DG-Unterdach _VB-5_26-05-18.jpg | Garage -DG-Unterdach _VB-5_detail_26-05-18.jpg |  | - |  | Asbest | Asbest: Widerlegt
VB-6 | Visueller Befund | VM-14 | Fliesenkleber | Wand / Boden |  | Dusche | EG | Wand / Boden |  |  | 18.5.2026 - 15:09 | Claudio Tavella |  |  | Dusche -EG -Wand - ..._VB-6_26-05-18.jpg | Dusche -EG -Wand - ..._VB-6_detail_26-05-18.jpg |  | - |  | Asbest | Asbest: Widerlegt
VB-7 | Visueller Befund | VM-15 | Faserzement | Kachelofen |  | Wohnzimmer | EG | Kachelofen |  |  | 18.5.2026 - 15:27 | Claudio Tavella |  |  | Wohnzimmer -EG -Kachelo..._VB-7_26-05-18.jpg | Wohnzimmer -EG -Kachelo..._VB-7_detail_26-05-18.jpg |  | - |  | Asbest | Asbest: Ungeklärt
VB-8 | Visueller Befund | VM-16 | Fliesenkeber | Wand |  | Bad | OG | Wand |  |  | 18.5.2026 - 15:42 | Claudio Tavella |  |  | Bad -OG -Wand _VB-8_26-05-18.jpg | Bad -OG -Wand _VB-8_detail_26-05-18.jpg |  | - |  | Asbest | Asbest: Widerlegt