## Report
Bezeichnung Befund | Art | Verdachtsmoment | Material | Zugehöriges Bauteil | Farbe | Gebäude/Bereich | Stockwerk/Ebene | Raum/Teilbereich | Bemerkung Probe/Befund | Bemerkung Verdachtsmoment | Erfassungszeitpunkt | Probenehmer | Überblick | Detail | Dateiname Überblick | Dateiname Detail | Menge | Einheit | Mischprobe | Verdacht | Einstufung | Angenommene Trefferwahrscheinlichkeit | Einheit | Aussagesicherheit | Einheit | Risikomenge | Einheit | Begründung | Ergebnis Analytik | Bewertung | Aufgabe | Referenzkarte | X-Koordinate | Y-Koordinate
MaP-1 | Einzelprobe | VM-4 | Plattenkleber | Wand |  | Bad / WC | EG | Wand |  |  | 26.5.2026 - 09:34 | Claudio Tavella |  |  | Bad - WC -EG -Wand _MaP-1_26-05-26.jpg | Bad - WC -EG -Wand _MaP-1_detail_26-05-26.jpg |  | - |  | Asbest | Asbest: Widerlegt
MaP-2 | Einzelprobe | VM-5 | Putz | Decke |  | Bad / WC | EG | Decke |  |  | 26.5.2026 - 09:40 | Claudio Tavella |  |  | Bad - WC -EG -Decke _MaP-2_26-05-26.jpg | Bad - WC -EG -Decke _MaP-2_detail_26-05-26.jpg |  | - |  | Asbest | Asbest: Widerlegt
MaP-3 | Einzelprobe | VM-6 | Plattenkleber | Boden |  | Gang | EG | Boden |  |  | 26.5.2026 - 09:43 | Claudio Tavella |  |  | Gang -EG -Boden _MaP-3_26-05-26.jpg | Gang -EG -Boden _MaP-3_detail_26-05-26.jpg |  | - |  | Asbest | Asbest: Widerlegt
MaP-4 | Einzelprobe | VM-8 | Plattenkleber | Sockel |  | Gang | EG | Sockel |  |  | 26.5.2026 - 09:51 | Claudio Tavella |  |  | Gang -EG -Sockel _MaP-4_26-05-26.jpg | Gang -EG -Sockel _MaP-4_detail_26-05-26.jpg |  | - |  | Asbest | Asbest: Widerlegt
MaP-5 | Einzelprobe | VM-7 | Putz | Cheminée |  | Gang | EG | Wand |  |  | 26.5.2026 - 09:53 | Claudio Tavella |  |  | Gang -EG -Wand _MaP-5_26-05-26.jpg | Gang -EG -Wand _MaP-5_detail_26-05-26.jpg |  | - |  | Asbest | Asbest: Widerlegt
MaP-6 | Einzelprobe | VM-5 | Putz | Decke |  | Gang | EG | Decke |  |  | 26.5.2026 - 09:57 | Claudio Tavella |  |  | Gang -EG -Decke _MaP-6_26-05-26.jpg | Gang -EG -Decke _MaP-6_detail_26-05-26.jpg |  | - |  | Asbest | Asbest: Widerlegt
MaP-7 | Einzelprobe | VM-10 | Klebstoffe | Boden |  | Alle Schlafzimmer / Wohnzimmer | EG | Boden |  |  | 26.5.2026 - 09:59 | Claudio Tavella |  |  | Alle Schlafzimmer...-EG -Boden _MaP-7_26-05-26.jpg | Alle Schlafzimmer...-EG -Boden _MaP-7_detail_26-05-26.jpg |  | - |  | Asbest | Asbest: Widerlegt
MaP-8 | Einzelprobe | VM-7 | Putz | Cheminée |  | Schlafzimmer | EG | Wand |  |  | 26.5.2026 - 10:03 | Claudio Tavella |  |  | Schlafzimmer -EG -Wand _MaP-8_26-05-26.jpg | Schlafzimmer -EG -Wand _MaP-8_detail_26-05-26.jpg |  | - |  | Asbest | Asbest: Widerlegt
MaP-9 | Einzelprobe | VM-5 | Putz | Decke |  | Schlafzimmer | EG | Decke |  |  | 26.5.2026 - 10:04 | Claudio Tavella |  |  | Schlafzimmer -EG -Decke _MaP-9_26-05-26.jpg | Schlafzimmer -EG -Decke _MaP-9_detail_26-05-26.jpg |  | - |  | Asbest | Asbest: Widerlegt
MaP-10 | Einzelprobe | VM-6 | Plattenkleber | Boden |  | Küche | EG | Boden |  |  | 26.5.2026 - 10:11 | Claudio Tavella |  |  | Küche -EG-Boden _MaP-10_26-05-26.jpg | Küche -EG-Boden _MaP-10_detail_26-05-26.jpg |  | - |  | Asbest | Asbest: Widerlegt
MaP-11 | Einzelprobe | VM-7 | Putz | Cheminée |  | Küche / Esszimmer | EG | Wand |  |  | 26.5.2026 - 10:14 | Claudio Tavella |  |  | Küche - Esszimmer -EG -Wand _MaP-11_26-05-26.jpg | Küche - Esszimmer -EG -Wand _MaP-11_detail_26-05-26.jpg |  | - |  | Asbest | Asbest: Widerlegt
MaP-12 | Einzelprobe | VM-5 | Putz | Decke |  | Küche / Esszimmer | EG | Decke |  |  | 26.5.2026 - 10:16 | Claudio Tavella |  |  | Küche - Esszimmer -EG -Decke _MaP-12_26-05-26.jpg | Küche - Esszimmer -EG -Decke _MaP-12_detail_26-05-26.jpg |  | - |  | Asbest | Asbest: Widerlegt
MaP-13 | Einzelprobe | VM-6 | Plattenkleber | Boden |  | Wohnzimmer | EG | Boden |  |  | 26.5.2026 - 10:18 | Claudio Tavella |  |  | Wohnzimmer -EG -Boden _MaP-13_26-05-26.jpg | Wohnzimmer -EG -Boden _MaP-13_detail_26-05-26.jpg |  | - |  | Asbest | Asbest: Widerlegt
MaP-14 | Einzelprobe | VM-7 | Putz | Cheminée |  | Wohnzimmer | EG | Cheminée |  |  | 26.5.2026 - 10:20 | Claudio Tavella |  |  | Wohnzimmer -EG -Cheminée _MaP-14_26-05-26.jpg | Wohnzimmer -EG -Cheminée _MaP-14_detail_26-05-26.jpg |  | - |  | Asbest | Asbest: Widerlegt
MaP-15 | Einzelprobe | VM-7 | Putz | Cheminée |  | Wohnzimmer | EG | Wand |  |  | 26.5.2026 - 10:21 | Claudio Tavella |  |  | Wohnzimmer -EG -Wand _MaP-15_26-05-26.jpg | Wohnzimmer -EG -Wand _MaP-15_detail_26-05-26.jpg |  | - |  | Asbest | Asbest: Widerlegt
MaP-16 | Einzelprobe | VM-5 | Putz | Decke |  | Wohnzimmer | EG | Decke |  |  | 26.5.2026 - 10:22 | Claudio Tavella |  |  | Wohnzimmer -EG -Decke _MaP-16_26-05-26.jpg | Wohnzimmer -EG -Decke _MaP-16_detail_26-05-26.jpg |  | - |  | Asbest | Asbest: Widerlegt
MaP-17 | Einzelprobe | VM-4 | Plattenkleber | Wand |  | Küche | EG | Wand | Glasmosaik hinder Wandplatte |  | 26.5.2026 - 10:32 | Claudio Tavella |  |  | Küche -EG-Wand _MaP-17_26-05-26.jpg | Küche -EG-Wand _MaP-17_detail_26-05-26.jpg |  | - |  | Asbest | Asbest: Widerlegt
MaP-18 | Einzelprobe | VM-6 | Plattenkleber | Boden |  | Treppenhaus | EG / UG | Boden |  |  | 26.5.2026 - 10:43 | Claudio Tavella |  |  | Treppenhaus -EG - UG -Boden _MaP-18_26-05-26.jpg | Treppenhaus -EG - UG -Boden _MaP-18_detail_26-05-26.jpg |  | - |  | Asbest | Asbest: Widerlegt
MaP-19 | Einzelprobe | VM-8 | Plattenkleber | Sockel |  | Treppenhaus | EG / UG | Sockel |  |  | 26.5.2026 - 10:44 | Claudio Tavella |  |  | Treppenhaus -EG - UG -Sockel _MaP-19_26-05-26.jpg | Treppenhaus -EG - UG -Sockel _MaP-19_detail_26-05-26.jpg |  | - |  | Asbest | Asbest: Widerlegt
MaP-20 | Einzelprobe | VM-13 | spezielle Anstrich-, Beschichtungsstoffe | Boden |  | Gesamter Keller | UG | Boden |  |  | 26.5.2026 - 10:45 | Claudio Tavella |  |  | Gesamter Keller -UG -Boden _MaP-20_26-05-26.jpg | Gesamter Keller -UG -Boden _MaP-20_detail_26-05-26.jpg |  | - |  | PCB | PCB: Widerlegt
MaP-21 | Einzelprobe | VM-6 | Plattenkleber | Boden |  | Heizraum | UG | Wand |  |  | 26.5.2026 - 10:51 | Claudio Tavella |  |  | Heizraum -UG -Wand _MaP-21_26-05-26.jpg | Heizraum -UG -Wand _MaP-21_detail_26-05-26.jpg |  | - |  | Asbest | Asbest: Widerlegt
MaP-22 | Einzelprobe | VM-14 | Klebstoffe | Boden |  | Waschküche | UG | Boden |  |  | 26.5.2026 - 10:52 | Claudio Tavella |  |  | Waschküche -UG -Boden _MaP-22_26-05-26.jpg | Waschküche -UG -Boden _MaP-22_detail_26-05-26.jpg |  | - |  | Asbest | Asbest: Bestätigt
MaP-23 | Einzelprobe | VM-7 | Putz | Cheminée |  | Waschküche | UG | Wand |  |  | 26.5.2026 - 10:53 | Claudio Tavella |  |  | Waschküche -UG -Wand _MaP-23_26-05-26.jpg | Waschküche -UG -Wand _MaP-23_detail_26-05-26.jpg |  | - |  | Asbest | Asbest: Widerlegt
MaP-24 | Einzelprobe | VM-7 | Putz | Cheminée |  | Garage | UG | Wand |  |  | 26.5.2026 - 10:58 | Claudio Tavella |  |  | Garage -UG -Wand _MaP-24_26-05-26.jpg | Garage -UG -Wand _MaP-24_detail_26-05-26.jpg |  | - |  | Asbest | Asbest: Widerlegt
MaP-25 | Einzelprobe | VM-7 | Putz | Cheminée |  | Fassade | EG | Wand |  |  | 26.5.2026 - 11:03 | Claudio Tavella |  |  | Fassade -EG -Wand _MaP-25_26-05-26.jpg | Fassade -EG -Wand _MaP-25_detail_26-05-26.jpg |  | - |  | Asbest | Asbest: Widerlegt
MaP-26 | Einzelprobe | VM-17 | Plattenkleber | Boden |  | Sitzplatz | EG | Boden |  |  | 26.5.2026 - 11:10 | Claudio Tavella |  |  | Sitzplatz -EG -Boden _MaP-26_26-05-26.jpg | Sitzplatz -EG -Boden _MaP-26_detail_26-05-26.jpg |  | - |  | Asbest | Asbest: Bestätigt
VB-1 | Visueller Befund | VM-1 | Faserzement | Unterdach |  | Estrich | DG | Unterdach |  |  | 26.5.2026 - 09:22 | Claudio Tavella |  |  | Estrich -DG -Unterdach _VB-1_26-05-26.jpg | Estrich -DG -Unterdach _VB-1_detail_26-05-26.jpg |  | - |  | Asbest | Asbest: Widerlegt
VB-2 | Visueller Befund | VM-2 | Faserzement | Fallrohr |  | Gesamtes Haus | DG / UG | Fallrohr |  |  | 26.5.2026 - 09:23 | Claudio Tavella |  |  | Gesamtes Haus -DG - UG -Fallrohr _VB-2_26-05-26.jpg | Gesamtes Haus -DG - UG -Fallrohr _VB-2_detail_26-05-26.jpg | 30 | m |  | Asbest | Asbest: Bestätigt | 80 | % | 0 | % | 24 | m
VB-3 | Visueller Befund | VM-3 | LAP | Wand |  | Estrich | DG | Brandschutzplatte |  |  | 26.5.2026 - 09:24 | Claudio Tavella |  |  | Estrich -DG -Brandsc..._VB-3_26-05-26.jpg | Estrich -DG -Brandsc..._VB-3_detail_26-05-26.jpg | 1 | Stück |  | Asbest | Asbest: Bestätigt
VB-4 | Visueller Befund | VM-9 | LAP | Kachelofen |  | Gang / Schlafzimmer | EG | Kachelofen |  |  | 26.5.2026 - 09:54 | Claudio Tavella |  |  | Gang - Schlafzimmer -EG -Kachelo..._VB-4_26-05-26.jpg | Gang - Schlafzimmer -EG -Kachelo..._VB-4_detail_26-05-26.jpg |  | - |  | Asbest | Asbest: Ungeklärt
VB-6 | Visueller Befund | VM-12 | Faserzement | Elektrotableau |  | Keller | UG | Elektrotableau |  |  | 26.5.2026 - 10:42 | Claudio Tavella |  |  | Keller -UG -Elektro..._VB-6_26-05-26.jpg | Keller -UG -Elektro..._VB-6_detail_26-05-26.jpg |  | - |  | Asbest | Asbest: Widerlegt
VB-7 | Visueller Befund | VM-15 | Flachdichtung | Öltank |  | Tankraum | UG | Öltank |  |  | 26.5.2026 - 10:56 | Claudio Tavella |  |  | Tankraum -UG -Öltank _VB-7_26-05-26.jpg | Tankraum -UG -Öltank _VB-7_detail_26-05-26.jpg | 1 | Stück |  | Asbest | Asbest: Bestätigt | 20 | % | 0 | % | 0.2 | Stück
VB-8 | Visueller Befund | VM-16 | Faserzement | Dach |  | Gartenhaus | EG | Dach |  |  | 26.5.2026 - 11:01 | Claudio Tavella |  |  | Gartenhaus -EG -Dach _VB-8_26-05-26.jpg | Gartenhaus -EG -Dach _VB-8_detail_26-05-26.jpg | 8 | m² |  | Asbest | Asbest: Bestätigt | 80 | % | 0 | % | 6.4 | m²