## Report
Bezeichnung Befund | Art | Verdachtsmoment | Material | Zugehöriges Bauteil | Farbe | Gebäude/Bereich | Stockwerk/Ebene | Raum/Teilbereich | Bemerkung Probe/Befund | Bemerkung Verdachtsmoment | Erfassungszeitpunkt | Probenehmer | Überblick | Detail | Dateiname Überblick | Dateiname Detail | Menge | Einheit | Mischprobe | Verdacht | Einstufung | Angenommene Trefferwahrscheinlichkeit | Einheit | Aussagesicherheit | Einheit | Risikomenge | Einheit | Begründung | Ergebnis Analytik | Bewertung | Aufgabe | Referenzkarte | X-Koordinate | Y-Koordinate
MaP-1 | Einzelprobe | VM-19 | Faserzement | Dach |  | Aussen | Dach | Dach |  |  | 03.6.2026 - 13:51 | Alexander Jud |  |  | Aussen-Dach-Dach_MaP-1_26-06-03.jpg | Aussen-Dach-Dach_MaP-1_detail_26-06-03.jpg |  | - |  | Asbest | Asbest: Nicht eingestuft
MaP-2 | Einzelprobe | VM-21 | Abdichtungsbahn | Unterdach |  | Aussen | Dach | Unterdach |  |  | 03.6.2026 - 13:53 | Alexander Jud |  |  | Aussen-Dach-Unterdach_MaP-2_26-06-03.jpg | Aussen-Dach-Unterdach_MaP-2_detail_26-06-03.jpg |  | - |  | Asbest | Asbest: Nicht eingestuft
MaP-3 | Einzelprobe | VM-13 | Fensterkitt | Fenster |  | Aussen | Erdgeschoss | Laube |  |  | 03.6.2026 - 13:57 | Alexander Jud |  |  | Aussen-Erdgesc...-Laube_MaP-3_26-06-03.jpg | Aussen-Erdgesc...-Laube_MaP-3_detail_26-06-03.jpg | 3 | Stück |  | Asbest | Asbest: Nicht eingestuft
MaP-4 | Einzelprobe | VM-17 | Verputz | Fassade |  | Aussen | Erdgeschoss | Fassade |  |  | 03.6.2026 - 14:01 | Alexander Jud |  |  | Aussen-Erdgesc...-Fassade_MaP-4_26-06-03.jpg | Aussen-Erdgesc...-Fassade_MaP-4_detail_26-06-03.jpg | 25 | m² |  | Asbest | Asbest: Nicht eingestuft | 80 | % | 82.28 | % | 3.54 | m²
MaP-5 | Einzelprobe | VM-1 | Fliesenkleber | Boden |  | Boden | Erdgeschoss | Küche |  |  | 03.6.2026 - 14:27 | Alexander Jud |  |  | Boden-Erdgesc...-Küche_MaP-5_26-06-03.jpg | Boden-Erdgesc...-Küche_MaP-5_detail_26-06-03.jpg | 12 | m² |  | Asbest | Asbest: Nicht eingestuft
MaP-6 | Einzelprobe | VM-3 | Fliesenkleber | Wand |  | Wand | Erdgeschoss | Wand |  |  | 03.6.2026 - 14:29 | Alexander Jud |  |  | Wand-Erdgesc...-Wand_MaP-6_26-06-03.jpg | Wand-Erdgesc...-Wand_MaP-6_detail_26-06-03.jpg | 7 | m² |  | Asbest | Asbest: Nicht eingestuft
MaP-7 | Einzelprobe | VM-4 | Verputz | Wand |  | Wand | Küche | Küche |  |  | 03.6.2026 - 14:31 | Alexander Jud |  |  | Wand-Küche-Küche_MaP-7_26-06-03.jpg | Wand-Küche-Küche_MaP-7_detail_26-06-03.jpg |  | - |  | Asbest | Asbest: Nicht eingestuft | 80 | % | 98.61 | % | 0.02 | -
MaP-8 | Einzelprobe | VM-7 | Cushion Vinyl | Boden |  | Boden | Erdgeschoss | Bad |  |  | 03.6.2026 - 14:39 | Alexander Jud |  |  | Boden-Erdgesc...-Bad_MaP-8_26-06-03.jpg | Boden-Erdgesc...-Bad_MaP-8_detail_26-06-03.jpg | 6 | m² |  | Asbest | Asbest: Nicht eingestuft
MaP-9 | Einzelprobe | VM-3 | Fliesenkleber | Wand |  | Wand | Bad | Wand |  |  | 03.6.2026 - 14:41 | Alexander Jud |  |  | Wand-Bad-Wand_MaP-9_26-06-03.jpg | Wand-Bad-Wand_MaP-9_detail_26-06-03.jpg |  | - |  | Asbest | Asbest: Nicht eingestuft
MaP-10 | Einzelprobe | VM-28 | LAP | Dämmung |  | Obergeschoss | Gang | Wand |  |  | 03.6.2026 - 14:49 | Alexander Jud |  |  | Obergeschoss-Gang-Wand_MaP-10_26-06-03.jpg | Obergeschoss-Gang-Wand_MaP-10_detail_26-06-03.jpg | 2 | m² |  | Asbest | Asbest: Nicht eingestuft
MaP-11 | Einzelprobe | VM-4 | Verputz | Wand |  | Obergeschoss | Gang | Wand |  |  | 03.6.2026 - 14:53 | Alexander Jud |  |  | Obergeschoss-Gang-Wand_MaP-11_26-06-03.jpg | Obergeschoss-Gang-Wand_MaP-11_detail_26-06-03.jpg | 2 | m² |  | Asbest | Asbest: Nicht eingestuft | 80 | % | 98.61 | % | 0.02 | m²
MaP-12 | Einzelprobe | VM-7 | Cushion Vinyl | Boden |  | Obergeschoss | Zimmer | Boden |  |  | 03.6.2026 - 15:04 | Alexander Jud |  |  | Obergeschoss-Zimmer-Boden_MaP-12_26-06-03.jpg | Obergeschoss-Zimmer-Boden_MaP-12_detail_26-06-03.jpg | 45 | m² |  | Asbest | Asbest: Nicht eingestuft
MaP-13 | Einzelprobe | VM-7 | Cushion Vinyl | Boden |  | Obergeschoss | Bad | Boden |  |  | 03.6.2026 - 15:05 | Alexander Jud |  |  | Obergeschoss-Bad-Boden_MaP-13_26-06-03.jpg | Obergeschoss-Bad-Boden_MaP-13_detail_26-06-03.jpg | 45 | m² |  | Asbest | Asbest: Nicht eingestuft
MaP-14 | Einzelprobe | VM-7 | Cushion Vinyl | Boden |  | Obergeschoss | Zimmer | Boden |  |  | 03.6.2026 - 15:13 | Alexander Jud |  |  | Obergeschoss-Zimmer-Boden_MaP-14_26-06-03.jpg | Obergeschoss-Zimmer-Boden_MaP-14_detail_26-06-03.jpg | 6 | m² |  | Asbest | Asbest: Nicht eingestuft
VB-1 | Visueller Befund | VM-22 | Blumenkiste | Topf |  | Aussen | Dach | Laube |  |  | 03.6.2026 - 14:06 | Alexander Jud |  |  | Aussen-Dach-Laube_VB-1_26-06-03.jpg | Aussen-Dach-Laube_VB-1_detail_26-06-03.jpg | 3 | Stück |  | Asbest | Asbest: Bestätigt
VB-2 | Visueller Befund | VM-23 | LAP | Lampen Isolation |  | Decke | Keller | Keller |  |  | 03.6.2026 - 14:10 | Alexander Jud |  |  | Decke-Keller-Keller_VB-2_26-06-03.jpg | Decke-Keller-Keller_VB-2_detail_26-06-03.jpg | 4 | Stück |  | Asbest | Asbest: Hinweise beachten
VB-3 | Visueller Befund | VM-24 | Faserzement | Fallroht |  | Wand | Keller | Keller |  |  | 03.6.2026 - 14:14 | Alexander Jud |  |  | Wand-Keller-Keller_VB-3_26-06-03.jpg | Wand-Keller-Keller_VB-3_detail_26-06-03.jpg |  | - |  | Asbest | Asbest: Bestätigt
VB-4 | Visueller Befund | VM-25 | Faserzement | Holzofen |  | Küche | Erdgeschoss | Küche |  |  | 03.6.2026 - 14:18 | Alexander Jud |  |  | Küche-Erdgesc...-Küche_VB-4_26-06-03.jpg | Küche-Erdgesc...-Küche_VB-4_detail_26-06-03.jpg |  | - |  | Asbest | Asbest: Hinweise beachten
VB-5 | Visueller Befund | VM-26 |  |  |  | Küche | Erdgeschoss | Küche |  |  | 03.6.2026 - 14:21 | Alexander Jud |  |  | Küche-Erdgesc...-Küche_VB-5_26-06-03.jpg | Küche-Erdgesc...-Küche_VB-5_detail_26-06-03.jpg |  | - |  | KMF | KMF: Hinweise beachten
VB-6 | Visueller Befund | [9 empty] | 03.6.2026 - 14:53 | Alexander Jud | [5 empty] | -
VB-7 | Visueller Befund | VM-30 | Faserzement | Holzofen |  | Obergeschoss | Gang | Wand |  |  | 03.6.2026 - 14:55 | Alexander Jud |  |  | Obergeschoss-Gang-Wand_VB-7_26-06-03.jpg | Obergeschoss-Gang-Wand_VB-7_detail_26-06-03.jpg |  | - |  | Asbest | Asbest: Nicht eingestuft
VB-8 | Visueller Befund | VM-10 | LAP | Elektrotableau | [6 empty] | 03.6.2026 - 14:58 | Alexander Jud |  |  | VB-8_26-06-03.jpg | VB-8_detail_26-06-03.jpg |  | - |  | Asbest | Asbest: Widerlegt