## Report
Bezeichnung Befund | Art | Verdachtsmoment | Material | Zugehöriges Bauteil | Farbe | Gebäude/Bereich | Stockwerk/Ebene | Raum/Teilbereich | Bemerkung Probe/Befund | Bemerkung Verdachtsmoment | Erfassungszeitpunkt | Probenehmer | Überblick | Detail | Dateiname Überblick | Dateiname Detail | Menge | Einheit | Mischprobe | Verdacht | Einstufung | Angenommene Trefferwahrscheinlichkeit | Einheit | Aussagesicherheit | Einheit | Risikomenge | Einheit | Begründung | Ergebnis Analytik | Bewertung | Aufgabe | Referenzkarte | X-Koordinate | Y-Koordinate
MaP-1 | Einzelprobe | VM-1 | Putz | Wand |  | Treppenhaus / Gang | DG- UG | Wand |  |  | 01.6.2026 - 14:58 | Claudio Tavella |  |  | Treppenhaus - Gang -DG- UG -Wand _MaP-1_26-06-01.jpg | Treppenhaus - Gang -DG- UG -Wand _MaP-1_detail_26-06-01.jpg |  | - |  | Asbest | Asbest: Widerlegt
MaP-2 | Einzelprobe | VM-1 | Putz | Wand |  | Küche | OG | Wand |  |  | 01.6.2026 - 14:59 | Claudio Tavella |  |  | Küche -OG -Wand _MaP-2_26-06-01.jpg | Küche -OG -Wand _MaP-2_detail_26-06-01.jpg |  | - |  | Asbest | Asbest: Widerlegt
MaP-3 | Einzelprobe | VM-1 | Putz | Wand |  | Wohnzimmer | OG | Wand |  |  | 01.6.2026 - 15:00 | Claudio Tavella |  |  | Wohnzimmer -OG -Wand _MaP-3_26-06-01.jpg | Wohnzimmer -OG -Wand _MaP-3_detail_26-06-01.jpg |  | - |  | Asbest | Asbest: Widerlegt
MaP-4 | Einzelprobe | VM-1 | Putz | Wand |  | Wohnzimmer | EG | Wand |  |  | 01.6.2026 - 15:02 | Claudio Tavella |  |  | Wohnzimmer -EG -Wand _MaP-4_26-06-01.jpg | Wohnzimmer -EG -Wand _MaP-4_detail_26-06-01.jpg |  | - |  | Asbest | Asbest: Widerlegt
MaP-5 | Einzelprobe | VM-1 | Putz | Wand |  | Küche | EG | Wand |  |  | 01.6.2026 - 15:03 | Claudio Tavella |  |  | Küche -EG -Wand _MaP-5_26-06-01.jpg | Küche -EG -Wand _MaP-5_detail_26-06-01.jpg |  | - |  | Asbest | Asbest: Widerlegt
MaP-6 | Einzelprobe | VM-2 | Klebstoffe | Boden |  | Wohnzimmer | EG | Boden |  |  | 01.6.2026 - 15:04 | Claudio Tavella |  |  | Wohnzimmer -EG -Boden _MaP-6_26-06-01.jpg | Wohnzimmer -EG -Boden _MaP-6_detail_26-06-01.jpg |  | - |  | Asbest | Asbest: Widerlegt
MaP-7 | Einzelprobe | VM-3 | Plattenkleber | Boden |  | Gang | EG | Boden |  |  | 01.6.2026 - 15:06 | Claudio Tavella |  |  | Gang -EG -Boden _MaP-7_26-06-01.jpg | Gang -EG -Boden _MaP-7_detail_26-06-01.jpg |  | - |  | Asbest | Asbest: Widerlegt
MaP-8 | Einzelprobe | VM-1 | Putz | Wand |  | Heizraum | UG | Wand |  |  | 01.6.2026 - 15:15 | Claudio Tavella |  |  | Heizraum -UG-Wand _MaP-8_26-06-01.jpg | Heizraum -UG-Wand _MaP-8_detail_26-06-01.jpg |  | - |  | Asbest | Asbest: Widerlegt
MaP-9 | Einzelprobe | VM-4 | Putz | Decke |  | Heizraum | UG | Decke |  |  | 01.6.2026 - 15:15 | Claudio Tavella |  |  | Heizraum -UG-Decke _MaP-9_26-06-01.jpg | Heizraum -UG-Decke _MaP-9_detail_26-06-01.jpg |  | - |  | Asbest | Asbest: Widerlegt
MaP-10 | Einzelprobe | VM-1 | Putz | Wand |  | Waschküche | UG | Wand |  |  | 01.6.2026 - 15:17 | Claudio Tavella |  |  | Waschküche -UG -Wand _MaP-10_26-06-01.jpg | Waschküche -UG -Wand _MaP-10_detail_26-06-01.jpg |  | - |  | Asbest | Asbest: Widerlegt
MaP-11 | Einzelprobe | VM-1 | Putz | Wand |  | Fassade | EG- DG | Wand |  |  | 01.6.2026 - 15:19 | Claudio Tavella |  |  | Fassade-EG- DG-Wand _MaP-11_26-06-01.jpg | Fassade-EG- DG-Wand _MaP-11_detail_26-06-01.jpg |  | - |  | Asbest | Asbest: Widerlegt
MaP-12 | Einzelprobe | VM-1 | Putz | Wand |  | Sockel | EG | Wand |  |  | 01.6.2026 - 15:20 | Claudio Tavella |  |  | Sockel -EG -Wand _MaP-12_26-06-01.jpg | Sockel -EG -Wand _MaP-12_detail_26-06-01.jpg |  | - |  | Asbest | Asbest: Widerlegt