## Report
Bezeichnung Befund | Art | Verdachtsmoment | Material | Zugehöriges Bauteil | Farbe | Gebäude/Bereich | Stockwerk/Ebene | Raum/Teilbereich | Bemerkung Probe/Befund | Bemerkung Verdachtsmoment | Erfassungszeitpunkt | Probenehmer | Überblick | Detail | Dateiname Überblick | Dateiname Detail | Menge | Einheit | Mischprobe | Verdacht | Einstufung | Angenommene Trefferwahrscheinlichkeit | Einheit | Aussagesicherheit | Einheit | Risikomenge | Einheit | Begründung | Ergebnis Analytik | Bewertung | Aufgabe | Referenzkarte | X-Koordinate | Y-Koordinate
MaP-1 | Einzelprobe | VM-1 | Putz | Wand |  | Esszimmer | EG | Wand |  |  | 02.6.2026 - 11:51 | Claudio Tavella |  |  | Esszimmer -EG -Wand _MaP-1_26-06-02.jpg | Esszimmer -EG -Wand _MaP-1_detail_26-06-02.jpg |  | - |  | Asbest | Asbest: Widerlegt
MaP-2 | Einzelprobe | VM-6 | Klebstoffe | Boden |  | Gesamtes Haus | EG / UG | Boden |  |  | 02.6.2026 - 13:09 | Claudio Tavella |  |  | Gesamtes Haus -EG - UG-Boden _MaP-2_26-06-02.jpg | Gesamtes Haus -EG - UG-Boden _MaP-2_detail_26-06-02.jpg |  | - |  | Asbest | Asbest: Widerlegt
MaP-3 | Einzelprobe | VM-6 | Klebstoffe | Boden |  | Gang | EG | Wand |  |  | 02.6.2026 - 13:12 | Claudio Tavella |  |  | Gang -EG -Wand _MaP-3_26-06-02.jpg | Gang -EG -Wand _MaP-3_detail_26-06-02.jpg |  | - |  | Asbest | Asbest: Widerlegt
MaP-4 | Einzelprobe | VM-1 | Putz | Wand |  | Schlafzimmer | EG | Wand |  |  | 02.6.2026 - 13:15 | Claudio Tavella |  |  | Schlafzimmer -EG -Wand _MaP-4_26-06-02.jpg | Schlafzimmer -EG -Wand _MaP-4_detail_26-06-02.jpg |  | - |  | Asbest | Asbest: Widerlegt
MaP-5 | Einzelprobe | VM-3 | Plattenkleber | Wand |  | Bad | EG | Wand |  |  | 02.6.2026 - 13:18 | Claudio Tavella |  |  | Bad -EG -Wand _MaP-5_26-06-02.jpg | Bad -EG -Wand _MaP-5_detail_26-06-02.jpg |  | - |  | Asbest | Asbest: Widerlegt
MaP-6 | Einzelprobe | VM-11 | Cushion Vinyl | Boden |  | Küche | EG | Boden |  |  | 02.6.2026 - 13:20 | Claudio Tavella |  |  | Küche -EG -Boden _MaP-6_26-06-02.jpg | Küche -EG -Boden _MaP-6_detail_26-06-02.jpg |  | - |  | Asbest | Asbest: Widerlegt
MaP-7 | Einzelprobe | VM-7 | Leichtbauelemente | Decke |  | Küche | EG | Decke |  |  | 02.6.2026 - 13:25 | Claudio Tavella |  |  | Küche -EG -Decke _MaP-7_26-06-02.jpg | Küche -EG -Decke _MaP-7_detail_26-06-02.jpg |  | - |  | Asbest | Asbest: Widerlegt
MaP-8 | Einzelprobe | VM-1 | Putz | Wand |  | Wohnzimmer | EG | Wand |  |  | 02.6.2026 - 13:29 | Claudio Tavella |  |  | Wohnzimmer -EG -Wand _MaP-8_26-06-02.jpg | Wohnzimmer -EG -Wand _MaP-8_detail_26-06-02.jpg |  | - |  | Asbest | Asbest: Widerlegt
MaP-9 | Einzelprobe | VM-2 | Putz | Decke |  | Wohnzimmer | EG | Decke |  |  | 02.6.2026 - 13:30 | Claudio Tavella |  |  | Wohnzimmer -EG -Decke _MaP-9_26-06-02.jpg | Wohnzimmer -EG -Decke _MaP-9_detail_26-06-02.jpg |  | - |  | Asbest | Asbest: Widerlegt
MaP-10 | Einzelprobe | VM-10 | Cushion Vinyl | Wand |  | Waschküche | UG | Wand |  |  | 02.6.2026 - 13:43 | Claudio Tavella |  |  | Waschküche -UG -Wand _MaP-10_26-06-02.jpg | Waschküche -UG -Wand _MaP-10_detail_26-06-02.jpg |  | - |  | Asbest | Asbest: Bestätigt
MaP-11 | Einzelprobe | VM-1 | Putz | Wand |  | Waschküche | UG | Wand |  |  | 02.6.2026 - 13:45 | Claudio Tavella |  |  | Waschküche -UG -Wand _MaP-11_26-06-02.jpg | Waschküche -UG -Wand _MaP-11_detail_26-06-02.jpg |  | - |  | Asbest | Asbest: Widerlegt
MaP-12 | Einzelprobe | VM-1 | Putz | Wand |  | Gang / Garage | UG | Wand |  |  | 02.6.2026 - 13:50 | Claudio Tavella |  |  | Gang - Garage -UG -Wand _MaP-12_26-06-02.jpg | Gang - Garage -UG -Wand _MaP-12_detail_26-06-02.jpg |  | - |  | Asbest | Asbest: Widerlegt
MaP-13 | Einzelprobe | VM-3 | Plattenkleber | Wand |  | Dusche | UG | Wand |  |  | 02.6.2026 - 13:56 | Claudio Tavella |  |  | Dusche -UG -Wand _MaP-13_26-06-02.jpg | Dusche -UG -Wand _MaP-13_detail_26-06-02.jpg |  | - |  | Asbest | Asbest: Widerlegt
MaP-14 | Einzelprobe | VM-2 | Putz | Decke |  | Dusche | UG | Decke |  |  | 02.6.2026 - 13:56 | Claudio Tavella |  |  | Dusche -UG -Decke_MaP-14_26-06-02.jpg | Dusche -UG -Decke_MaP-14_detail_26-06-02.jpg |  | - |  | Asbest | Asbest: Widerlegt
MaP-15 | Einzelprobe | VM-1 | Putz | Wand |  | Fassade | UG - DG | Wand |  |  | 02.6.2026 - 14:03 | Claudio Tavella |  |  | Fassade -UG - DG -Wand _MaP-15_26-06-02.jpg | Fassade -UG - DG -Wand _MaP-15_detail_26-06-02.jpg |  | - |  | Asbest | Asbest: Widerlegt
VB-1 | Visueller Befund | VM-5 | Faserzement | Unterdach |  | Estrich | DG | Unterdach |  |  | 02.6.2026 - 12:43 | Claudio Tavella |  |  | Estrich -DG-Unterdach _VB-1_26-06-02.jpg | Estrich -DG-Unterdach _VB-1_detail_26-06-02.jpg |  | - |  | Asbest | Asbest: Widerlegt
VB-2 | Visueller Befund | VM-8 | Faserzement | Cheminée |  | Wohnzimmer | EG | Cheminée |  |  | 02.6.2026 - 13:27 | Claudio Tavella |  |  | Wohnzimmer -EG -Cheminée _VB-2_26-06-02.jpg | Wohnzimmer -EG -Cheminée _VB-2_detail_26-06-02.jpg |  | - |  | Asbest | Asbest: Ungeklärt
VB-3 | Visueller Befund | VM-9 | LAP | Elektrotableau |  | Gang | UG | Elektrotableau |  |  | 02.6.2026 - 13:38 | Claudio Tavella |  |  | Gang -UG -Elektro..._VB-3_26-06-02.jpg | Gang -UG -Elektro..._VB-3_detail_26-06-02.jpg | 1 | Stück |  | Asbest | Asbest: Bestätigt