## Report
Bezeichnung Befund | Art | Verdachtsmoment | Material | Zugehöriges Bauteil | Farbe | Gebäude/Bereich | Stockwerk/Ebene | Raum/Teilbereich | Bemerkung Probe/Befund | Bemerkung Verdachtsmoment | Erfassungszeitpunkt | Probenehmer | Überblick | Detail | Dateiname Überblick | Dateiname Detail | Menge | Einheit | Mischprobe | Verdacht | Einstufung | Angenommene Trefferwahrscheinlichkeit | Einheit | Aussagesicherheit | Einheit | Risikomenge | Einheit | Begründung | Ergebnis Analytik | Bewertung | Aufgabe | Referenzkarte | X-Koordinate | Y-Koordinate
MaP-1 | Einzelprobe | VM-1 | Putz | Wand |  | Küche | EG | Wand |  |  | 03.6.2026 - 13:41 | Claudio Tavella |  |  | Küche -EG -Wand _MaP-1_26-06-03.jpg | Küche -EG -Wand _MaP-1_detail_26-06-03.jpg |  | - |  | Asbest | Asbest: Widerlegt
MaP-2 | Einzelprobe | VM-2 | Putz | Decke |  | Küche | EG | Decke |  |  | 03.6.2026 - 13:42 | Claudio Tavella |  |  | Küche -EG -Decke _MaP-2_26-06-03.jpg | Küche -EG -Decke _MaP-2_detail_26-06-03.jpg |  | - |  | Asbest | Asbest: Widerlegt
MaP-3 | Einzelprobe | VM-12 | Plattenkleber | Wand |  | Bad | EG | Wand |  |  | 03.6.2026 - 13:48 | Claudio Tavella |  |  | Bad -EG -Wand _MaP-3_26-06-03.jpg | Bad -EG -Wand _MaP-3_detail_26-06-03.jpg |  | - |  | Asbest | Asbest: Bestätigt
MaP-4 | Einzelprobe | VM-1 | Putz | Wand |  | Bad | EG | Wand |  |  | 03.6.2026 - 13:48 | Claudio Tavella |  |  | Bad -EG -Wand _MaP-4_26-06-03.jpg | Bad -EG -Wand _MaP-4_detail_26-06-03.jpg |  | - |  | Asbest | Asbest: Widerlegt
MaP-5 | Einzelprobe | VM-2 | Putz | Decke |  | Bad | EG | Decke |  |  | 03.6.2026 - 13:49 | Claudio Tavella |  |  | Bad -EG -Decke _MaP-5_26-06-03.jpg | Bad -EG -Decke _MaP-5_detail_26-06-03.jpg |  | - |  | Asbest | Asbest: Widerlegt
MaP-6 | Einzelprobe | VM-4 | Plattenkleber | Boden |  | Bad | EG | Boden |  |  | 03.6.2026 - 13:53 | Claudio Tavella |  |  | Bad -EG -Boden _MaP-6_26-06-03.jpg | Bad -EG -Boden _MaP-6_detail_26-06-03.jpg |  | - |  | Asbest | Asbest: Widerlegt
MaP-7 | Einzelprobe | VM-13 | Plattenkleber | Boden |  | Gang | EG | Boden |  |  | 03.6.2026 - 13:55 | Claudio Tavella |  |  | Gang -EG -Boden _MaP-7_26-06-03.jpg | Gang -EG -Boden _MaP-7_detail_26-06-03.jpg |  | - |  | Asbest | Asbest: Bestätigt
MaP-8 | Einzelprobe | VM-1 | Putz | Wand |  | Gang | EG | Wand |  |  | 03.6.2026 - 13:56 | Claudio Tavella |  |  | Gang -EG -Wand _MaP-8_26-06-03.jpg | Gang -EG -Wand _MaP-8_detail_26-06-03.jpg |  | - |  | Asbest | Asbest: Widerlegt
MaP-9 | Einzelprobe | VM-2 | Putz | Decke |  | Gang | EG | Decke |  |  | 03.6.2026 - 13:57 | Claudio Tavella |  |  | Gang -EG -Decke _MaP-9_26-06-03.jpg | Gang -EG -Decke _MaP-9_detail_26-06-03.jpg |  | - |  | Asbest | Asbest: Widerlegt
MaP-10 | Einzelprobe | VM-1 | Putz | Wand |  | Schlafzimmer | EG | Wand |  |  | 03.6.2026 - 13:59 | Claudio Tavella |  |  | Schlafzimmer -EG -Wand _MaP-10_26-06-03.jpg | Schlafzimmer -EG -Wand _MaP-10_detail_26-06-03.jpg |  | - |  | Asbest | Asbest: Widerlegt
MaP-11 | Einzelprobe | VM-2 | Putz | Decke |  | Schlafzimmer | EG | Decke |  |  | 03.6.2026 - 14:00 | Claudio Tavella |  |  | Schlafzimmer -EG -Decke _MaP-11_26-06-03.jpg | Schlafzimmer -EG -Decke _MaP-11_detail_26-06-03.jpg |  | - |  | Asbest | Asbest: Widerlegt
MaP-12 | Einzelprobe | VM-1 | Putz | Wand |  | Wohnzimmer | EG | Wand |  |  | 03.6.2026 - 14:03 | Claudio Tavella |  |  | Wohnzimmer -EG -Wand _MaP-12_26-06-03.jpg | Wohnzimmer -EG -Wand _MaP-12_detail_26-06-03.jpg |  | - |  | Asbest | Asbest: Widerlegt
MaP-13 | Einzelprobe | VM-6 | Klebstoffe | Boden |  | Wohnzimmer | EG | Boden |  |  | 03.6.2026 - 14:04 | Claudio Tavella |  |  | Wohnzimmer -EG -Boden _MaP-13_26-06-03.jpg | Wohnzimmer -EG -Boden _MaP-13_detail_26-06-03.jpg |  | - |  | Asbest | Asbest: Widerlegt
MaP-14 | Einzelprobe | VM-5 | Cushion Vinyl | Boden |  | Gang | UG | Boden |  |  | 03.6.2026 - 14:08 | Claudio Tavella |  |  | Gang -UG -Boden _MaP-14_26-06-03.jpg | Gang -UG -Boden _MaP-14_detail_26-06-03.jpg |  | - |  | Asbest | Asbest: Widerlegt
MaP-15 | Einzelprobe | VM-1 | Putz | Wand |  | Gang | UG | Wand |  |  | 03.6.2026 - 14:09 | Claudio Tavella |  |  | Gang -UG -Wand _MaP-15_26-06-03.jpg | Gang -UG -Wand _MaP-15_detail_26-06-03.jpg |  | - |  | Asbest | Asbest: Widerlegt
MaP-16 | Einzelprobe | VM-2 | Putz | Decke |  | Gang | UG | Decke |  |  | 03.6.2026 - 14:09 | Claudio Tavella |  |  | Gang -UG -Decke _MaP-16_26-06-03.jpg | Gang -UG -Decke _MaP-16_detail_26-06-03.jpg |  | - |  | Asbest | Asbest: Widerlegt
MaP-17 | Einzelprobe | VM-8 | Klebstoffe | Boden |  | Alle Zimmer | EG / UG | Boden |  |  | 03.6.2026 - 14:11 | Claudio Tavella |  |  | Alle Zimmer -EG - UG -Boden _MaP-17_26-06-03.jpg | Alle Zimmer -EG - UG -Boden _MaP-17_detail_26-06-03.jpg |  | - |  | Asbest | Asbest: Widerlegt
MaP-18 | Einzelprobe | VM-3 | Plattenkleber | Wand |  | Dusche | UG | Wand |  |  | 03.6.2026 - 14:14 | Claudio Tavella |  |  | Dusche -UG -Wand _MaP-18_26-06-03.jpg | Dusche -UG -Wand _MaP-18_detail_26-06-03.jpg |  | - |  | Asbest | Asbest: Widerlegt
MaP-19 | Einzelprobe | VM-4 | Plattenkleber | Boden |  | Dusche | UG | Boden |  |  | 03.6.2026 - 14:14 | Claudio Tavella |  |  | Dusche -UG -Boden _MaP-19_26-06-03.jpg | Dusche -UG -Boden _MaP-19_detail_26-06-03.jpg |  | - |  | Asbest | Asbest: Widerlegt
MaP-20 | Einzelprobe | VM-1 | Putz | Wand |  | Fassade | EG / DG | Wand |  |  | 03.6.2026 - 14:16 | Claudio Tavella |  |  | Fassade -EG - DG -Wand _MaP-20_26-06-03.jpg | Fassade -EG - DG -Wand _MaP-20_detail_26-06-03.jpg |  | - |  | Asbest | Asbest: Widerlegt
VB-1 | Visueller Befund | VM-9 | LAP | Elektrotableau |  | Gang | UG | Elektrotableau |  |  | 03.6.2026 - 14:15 | Claudio Tavella |  |  | Gang -UG -Elektro..._VB-1_26-06-03.jpg | Gang -UG -Elektro..._VB-1_detail_26-06-03.jpg | 1 | Stück |  | Asbest | Asbest: Bestätigt
VB-2 | Visueller Befund | VM-10 | Faserzement | Fallrohr |  | gesamtes Haus | UG / DG | Fallrohr |  |  | 03.6.2026 - 14:16 | Claudio Tavella |  |  | gesamtes Haus -UG - DG -Fallrohr _VB-2_26-06-03.jpg | gesamtes Haus -UG - DG -Fallrohr _VB-2_detail_26-06-03.jpg |  | - |  | Asbest | Asbest: Widerlegt
VB-3 | Visueller Befund | VM-11 | Faserzement | Unterdach |  | Estrich | DG | Unterdach |  |  | 03.6.2026 - 14:18 | Claudio Tavella |  |  | Estrich -DG-Unterdach _VB-3_26-06-03.jpg | Estrich -DG-Unterdach _VB-3_detail_26-06-03.jpg |  | - |  | Asbest | Asbest: Widerlegt