## Report
Bezeichnung Befund | Art | Verdachtsmoment | Material | Zugehöriges Bauteil | Farbe | Gebäude/Bereich | Stockwerk/Ebene | Raum/Teilbereich | Bemerkung Probe/Befund | Bemerkung Verdachtsmoment | Erfassungszeitpunkt | Probenehmer | Überblick | Detail | Dateiname Überblick | Dateiname Detail | Menge | Einheit | Mischprobe | Verdacht | Einstufung | Angenommene Trefferwahrscheinlichkeit | Einheit | Aussagesicherheit | Einheit | Risikomenge | Einheit | Begründung | Ergebnis Analytik | Bewertung | Aufgabe | Referenzkarte | X-Koordinate | Y-Koordinate
MaP-1 | Einzelprobe | VM-25 | Fliesenkleber | Boden |  | Badezimmer | OG | Boden |  |  | 02.6.2026 - 12:23 | Daniel Santiago |  |  | Badezimmer -OG-Boden_MaP-1_26-06-02.jpg | Badezimmer -OG-Boden_MaP-1_detail_26-06-02.jpg |  | - |  | Asbest | Asbest: Bestätigt
MaP-2 | Einzelprobe | VM-3 | Fliesenkleber | Wand |  | Badezimmer | OG | Wand |  |  | 02.6.2026 - 12:24 | Daniel Santiago |  |  | Badezimmer -OG-Wand_MaP-2_26-06-02.jpg | Badezimmer -OG-Wand_MaP-2_detail_26-06-02.jpg |  | - |  | Asbest | Asbest: Bestätigt
MaP-3 | Einzelprobe | VM-6 | Klebstoffe | Boden |  | Treppenhaus/ Gang | EG- OG | Boden | Gelblichen Teppichkleber |  | 02.6.2026 - 12:28 | Daniel Santiago |  |  | Treppenhaus- Gang-EG- OG-Boden_MaP-3_26-06-02.jpg | Treppenhaus- Gang-EG- OG-Boden_MaP-3_detail_26-06-02.jpg |  | - |  | Asbest | Asbest: Widerlegt
MaP-4 | Einzelprobe | VM-4 | Verputz | Wand |  | Treppenhaus/ Gang | EG- OG | Wand |  |  | 02.6.2026 - 12:30 | Daniel Santiago |  |  | Treppenhaus- Gang-EG- OG-Wand_MaP-4_26-06-02.jpg | Treppenhaus- Gang-EG- OG-Wand_MaP-4_detail_26-06-02.jpg |  | - |  | Asbest | Asbest: Widerlegt
MaP-5 | Einzelprobe | VM-6 | Klebstoffe | Boden |  | Schlafzimmer | OG | Boden | Gelblichen Teppichkleber |  | 02.6.2026 - 12:31 | Daniel Santiago |  |  | Schlafzimmer -OG-Boden_MaP-5_26-06-02.jpg | Schlafzimmer -OG-Boden_MaP-5_detail_26-06-02.jpg |  | - |  | Asbest | Asbest: Widerlegt
MaP-6 | Einzelprobe | VM-4 | Verputz | Wand |  | Schlafzimmer | OG | Wand |  |  | 02.6.2026 - 12:32 | Daniel Santiago |  |  | Schlafzimmer -OG-Wand_MaP-6_26-06-02.jpg | Schlafzimmer -OG-Wand_MaP-6_detail_26-06-02.jpg |  | - |  | Asbest | Asbest: Widerlegt
MaP-7 | Einzelprobe | VM-6 | Klebstoffe | Boden |  | Schlafzimmer | OG | Boden | Gelblichen Teppichkleber |  | 02.6.2026 - 12:34 | Daniel Santiago |  |  | Schlafzimmer -OG-Boden_MaP-7_26-06-02.jpg | Schlafzimmer -OG-Boden_MaP-7_detail_26-06-02.jpg |  | - |  | Asbest | Asbest: Widerlegt
MaP-8 | Einzelprobe | VM-1 | Fliesenkleber | Boden |  | Treppenhaus/ Gang | EG- OG | Geländer |  |  | 02.6.2026 - 12:42 | Daniel Santiago |  |  | Treppenhaus- Gang-EG- OG-Geländer _MaP-8_26-06-02.jpg | Treppenhaus- Gang-EG- OG-Geländer _MaP-8_detail_26-06-02.jpg |  | - |  | Asbest | Asbest: Widerlegt
MaP-9 | Einzelprobe | VM-3 | Fliesenkleber | Wand |  | Küche | EG | Wand |  |  | 02.6.2026 - 13:06 | Daniel Santiago |  |  | Küche -EG-Wand_MaP-9_26-06-02.jpg | Küche -EG-Wand_MaP-9_detail_26-06-02.jpg |  | - |  | Asbest | Asbest: Bestätigt
MaP-10 | Einzelprobe | VM-4 | Verputz | Wand |  | Küche/ Esszimmer/ Wohnzimmer | EG | Wand |  |  | 02.6.2026 - 13:08 | Daniel Santiago |  |  | Küche- Esszimmer-...-EG-Wand_MaP-10_26-06-02.jpg | Küche- Esszimmer-...-EG-Wand_MaP-10_detail_26-06-02.jpg |  | - |  | Asbest | Asbest: Widerlegt
MaP-11 | Einzelprobe | VM-5 | Verputz | Decke |  | Küche/ Esszimmer/ Wohnzimmer | EG | Decke |  |  | 02.6.2026 - 13:10 | Daniel Santiago |  |  | Küche- Esszimmer-...-EG-Decke_MaP-11_26-06-02.jpg | Küche- Esszimmer-...-EG-Decke_MaP-11_detail_26-06-02.jpg |  | - |  | Asbest | Asbest: Widerlegt
MaP-12 | Einzelprobe | VM-4 | Verputz | Wand |  | Wohnzimmer | EG | Cheminée |  |  | 02.6.2026 - 13:11 | Daniel Santiago |  |  | Wohnzimmer -EG-Cheminée _MaP-12_26-06-02.jpg | Wohnzimmer -EG-Cheminée _MaP-12_detail_26-06-02.jpg |  | - |  | Asbest | Asbest: Widerlegt
MaP-13 | Einzelprobe | VM-4 | Verputz | Wand |  | Büro | EG | Wand |  |  | 02.6.2026 - 13:34 | Daniel Santiago |  |  | Büro -EG-Wand_MaP-13_26-06-02.jpg | Büro -EG-Wand_MaP-13_detail_26-06-02.jpg |  | - |  | Asbest | Asbest: Widerlegt
MaP-14 | Einzelprobe | VM-5 | Verputz | Decke |  | Büro | EG | Decke |  |  | 02.6.2026 - 13:36 | Daniel Santiago |  |  | Büro -EG-Decke_MaP-14_26-06-02.jpg | Büro -EG-Decke_MaP-14_detail_26-06-02.jpg |  | - |  | Asbest | Asbest: Widerlegt
MaP-15 | Einzelprobe | VM-6 | Klebstoffe | Boden |  | Büro | EG | Boden | Gelblichen Teppichkleber |  | 02.6.2026 - 13:39 | Daniel Santiago |  |  | Büro -EG-Boden_MaP-15_26-06-02.jpg | Büro -EG-Boden_MaP-15_detail_26-06-02.jpg |  | - |  | Asbest | Asbest: Widerlegt
MaP-16 | Einzelprobe | VM-4 | Verputz | Wand |  | Treppenhaus | EG- UG | Wand |  |  | 02.6.2026 - 13:47 | Daniel Santiago |  |  | Treppenhaus-EG- UG-Wand _MaP-16_26-06-02.jpg | Treppenhaus-EG- UG-Wand _MaP-16_detail_26-06-02.jpg |  | - |  | Asbest | Asbest: Widerlegt
MaP-17 | Einzelprobe | VM-5 | Verputz | Decke |  | Treppenhaus | EG- UG | Decke |  |  | 02.6.2026 - 13:48 | Daniel Santiago |  |  | Treppenhaus-EG- UG-Decke_MaP-17_26-06-02.jpg | Treppenhaus-EG- UG-Decke_MaP-17_detail_26-06-02.jpg |  | - |  | Asbest | Asbest: Widerlegt
MaP-18 | Einzelprobe | VM-24 | Faserzement | Fassade |  | Fassade | EG- DG | Wand |  |  | 02.6.2026 - 14:01 | Daniel Santiago |  |  | Fassade -EG- DG-Wand_MaP-18_26-06-02.jpg | Fassade -EG- DG-Wand_MaP-18_detail_26-06-02.jpg |  | - |  | Asbest | Asbest: Bestätigt
MaP-19 | Einzelprobe | VM-26 | Faserzement | Fassade |  | Fassade | EG- DG | Wand |  |  | 02.6.2026 - 14:03 | Daniel Santiago |  |  | Fassade -EG- DG-Wand_MaP-19_26-06-02.jpg | Fassade -EG- DG-Wand_MaP-19_detail_26-06-02.jpg |  | - |  | Asbest | Asbest: Widerlegt
MaP-20 | Einzelprobe | VM-17 | Verputz | Fassade |  | Fassade | EG- DG | Wand |  |  | 02.6.2026 - 14:04 | Daniel Santiago |  |  | Fassade -EG- DG-Wand_MaP-20_26-06-02.jpg | Fassade -EG- DG-Wand_MaP-20_detail_26-06-02.jpg |  | - |  | Asbest | Asbest: Widerlegt
MaP-21 | Einzelprobe | VM-1 | Fliesenkleber | Boden |  | Wintergarten | EG | Boden |  |  | 02.6.2026 - 14:08 | Daniel Santiago |  |  | Wintergarten -EG-Boden_MaP-21_26-06-02.jpg | Wintergarten -EG-Boden_MaP-21_detail_26-06-02.jpg |  | - |  | Asbest | Asbest: Widerlegt
VB-1 | Visueller Befund | VM-15 | Faserzement | Unterdach |  | Gesamtes Geschoss | OG | Decke |  |  | 02.6.2026 - 12:25 | Daniel Santiago |  |  | Gesamtes Geschoss-OG-Decke_VB-1_26-06-02.jpg | Gesamtes Geschoss-OG-Decke_VB-1_detail_26-06-02.jpg |  | - |  | Asbest | Asbest: Widerlegt
VB-2 | Visueller Befund | VM-21 | Asbest Schnur | Cheminée |  | Wohnzimmer | EG | Cheminée |  | BJ. 1980 | 02.6.2026 - 13:13 | Daniel Santiago |  |  | Wohnzimmer -EG-Cheminée _VB-2_26-06-02.jpg | Wohnzimmer -EG-Cheminée _VB-2_detail_26-06-02.jpg |  | - |  | Asbest | Asbest: Bestätigt
VB-3 | Visueller Befund | VM-23 | Fliesenkleber | Boden |  | Gang/ Treppenhaus/ Küche/ Wohnzimmer | EG-UG | Boden |  | BJ. 2016 | 02.6.2026 - 13:19 | Daniel Santiago |  |  | Gang- Treppenhaus...-EG-UG-Boden_VB-3_26-06-02.jpg | Gang- Treppenhaus...-EG-UG-Boden_VB-3_detail_26-06-02.jpg |  | - |  | Asbest | Asbest: Widerlegt
VB-4 | Visueller Befund | VM-9 | Faserzement | Elektrotableau |  | Keller | UG | Elektrotableau |  |  | 02.6.2026 - 13:42 | Daniel Santiago |  |  | Keller -UG-Elektro..._VB-4_26-06-02.jpg | Keller -UG-Elektro..._VB-4_detail_26-06-02.jpg |  | - |  | Asbest | Asbest: Widerlegt