## Report
Bezeichnung Befund | Art | Verdachtsmoment | Material | Zugehöriges Bauteil | Farbe | Gebäude/Bereich | Stockwerk/Ebene | Raum/Teilbereich | Bemerkung Probe/Befund | Bemerkung Verdachtsmoment | Erfassungszeitpunkt | Probenehmer | Überblick | Detail | Dateiname Überblick | Dateiname Detail | Menge | Einheit | Mischprobe | Verdacht | Einstufung | Angenommene Trefferwahrscheinlichkeit | Einheit | Aussagesicherheit | Einheit | Risikomenge | Einheit | Begründung | Ergebnis Analytik | Bewertung | Aufgabe | Referenzkarte | X-Koordinate | Y-Koordinate
MaP-1 | Einzelprobe | VM-4 | Verputz | Wand |  | gesamtes Stockwerk | OG |  |  |  | 04.6.2026 - 14:37 | Pascal Kallen |  |  | gesamtes Stockwerk-OG-_MaP-1_26-06-04.jpg | gesamtes Stockwerk-OG-_MaP-1_detail_26-06-04.jpg |  | - |  | Asbest | Asbest: Widerlegt
MaP-2 | Einzelprobe | VM-5 | Verputz | Decke |  | Eingang, Zimmer | EG |  |  |  | 04.6.2026 - 14:44 | Pascal Kallen |  |  | Eingang, Zimmer-EG-_MaP-2_26-06-04.jpg | Eingang, Zimmer-EG-_MaP-2_detail_26-06-04.jpg |  | - |  | Asbest | Asbest: Widerlegt
MaP-3 | Einzelprobe | VM-4 | Verputz | Wand |  | Eingang, Zimmer, Wohnzimmer | EG |  |  |  | 04.6.2026 - 14:46 | Pascal Kallen |  |  | Eingang, Zimmer, ...-EG-_MaP-3_26-06-04.jpg | Eingang, Zimmer, ...-EG-_MaP-3_detail_26-06-04.jpg |  | - |  | Asbest | Asbest: Widerlegt
MaP-4 | Einzelprobe | VM-1 | Fliesenkleber | Boden |  | Eingang, Küche | EG |  |  |  | 04.6.2026 - 14:47 | Pascal Kallen |  |  | Eingang, Küche-EG-_MaP-4_26-06-04.jpg | Eingang, Küche-EG-_MaP-4_detail_26-06-04.jpg |  | - |  | Asbest | Asbest: Widerlegt
MaP-5 | Einzelprobe | VM-28 | Fliesenkleber | Sockel |  | Eingang, Küche | EG |  |  |  | 04.6.2026 - 14:48 | Pascal Kallen |  |  | Eingang, Küche-EG-_MaP-5_26-06-04.jpg | Eingang, Küche-EG-_MaP-5_detail_26-06-04.jpg |  | - |  | Asbest | Asbest: Bestätigt
MaP-6 | Einzelprobe | VM-27 | Fliesenkleber | Wand |  | Küche | EG |  |  |  | 04.6.2026 - 14:49 | Pascal Kallen |  |  | Küche-EG-_MaP-6_26-06-04.jpg | Küche-EG-_MaP-6_detail_26-06-04.jpg | 4 | m² |  | Asbest | Asbest: Widerlegt
MaP-7 | Einzelprobe | VM-4 | Verputz | Wand |  | Küche | EG |  |  |  | 04.6.2026 - 14:51 | Pascal Kallen |  |  | Küche-EG-_MaP-7_26-06-04.jpg | Küche-EG-_MaP-7_detail_26-06-04.jpg |  | - |  | Asbest | Asbest: Widerlegt
MaP-8 | Einzelprobe | VM-5 | Verputz | Decke |  | Küche | EG |  |  |  | 04.6.2026 - 14:52 | Pascal Kallen |  |  | Küche-EG-_MaP-8_26-06-04.jpg | Küche-EG-_MaP-8_detail_26-06-04.jpg |  | - |  | Asbest | Asbest: Widerlegt
MaP-9 | Einzelprobe | VM-26 | Fliesenkleber | Wand |  | WC | EG |  |  |  | 04.6.2026 - 14:53 | Pascal Kallen |  |  | WC-EG-_MaP-9_26-06-04.jpg | WC-EG-_MaP-9_detail_26-06-04.jpg | 3 | m² |  | Asbest | Asbest: Bestätigt
MaP-10 | Einzelprobe | VM-1 | Fliesenkleber | Boden |  | WC | EG |  |  |  | 04.6.2026 - 14:55 | Pascal Kallen |  |  | WC-EG-_MaP-10_26-06-04.jpg | WC-EG-_MaP-10_detail_26-06-04.jpg |  | - |  | Asbest | Asbest: Widerlegt
MaP-11 | Einzelprobe | VM-1 | Fliesenkleber | Boden |  | Wohnzimmer | EG |  |  |  | 04.6.2026 - 14:55 | Pascal Kallen |  |  | Wohnzimmer -EG-_MaP-11_26-06-04.jpg | Wohnzimmer -EG-_MaP-11_detail_26-06-04.jpg |  | - |  | Asbest | Asbest: Widerlegt
MaP-12 | Einzelprobe | VM-2 | Fliesenkleber | Sockel |  | Wohnzimmer | EG |  |  |  | 04.6.2026 - 14:57 | Pascal Kallen |  |  | Wohnzimmer -EG-_MaP-12_26-06-04.jpg | Wohnzimmer -EG-_MaP-12_detail_26-06-04.jpg |  | - |  | Asbest | Asbest: Widerlegt
MaP-13 | Einzelprobe | VM-4 | Verputz | Wand |  | gesamtes Stockwerk | UG |  |  |  | 04.6.2026 - 14:59 | Pascal Kallen |  |  | gesamtes Stockwerk-UG-_MaP-13_26-06-04.jpg |  |  | - |  | Asbest | Asbest: Widerlegt
MaP-14 | Einzelprobe | VM-23 | Fliesenkleber | Cheminée |  | Wohnzimmer | EG |  |  |  | 04.6.2026 - 16:34 | Pascal Kallen |  |  | Wohnzimmer -EG-_MaP-14_26-06-04.jpg | Wohnzimmer -EG-_MaP-14_detail_26-06-04.jpg |  | - |  | Asbest | Asbest: Widerlegt
MaP-15 | Einzelprobe | VM-1 | Fliesenkleber | Boden |  | Balkon | EG |  |  |  | 04.6.2026 - 16:36 | Pascal Kallen |  |  | Balkon-EG-_MaP-15_26-06-04.jpg | Balkon-EG-_MaP-15_detail_26-06-04.jpg |  | - |  | Asbest | Asbest: Widerlegt
VB-1 | Visueller Befund | VM-21 | sämtlicher Einbau nach 1990 | Boden, Wand, Decke |  | beide Badezimmer | OG |  |  |  | 04.6.2026 - 14:42 | Pascal Kallen |  |  | beide Badezimmer-OG-_VB-1_26-06-04.jpg | beide Badezimmer-OG-_VB-1_detail_26-06-04.jpg |  | - |  | Asbest | Asbest: Widerlegt
VB-2 | Visueller Befund | VM-22 | Antidröhnbeschichtung | Waschbecken |  | Küche | EG |  |  |  | 04.6.2026 - 14:52 | Pascal Kallen |  |  | Küche-EG-_VB-2_26-06-04.jpg | Küche-EG-_VB-2_detail_26-06-04.jpg |  | - |  | Asbest | Asbest: Bestätigt
VB-3 | Visueller Befund | VM-25 | LAP/ Faserzement/ Schnüre | Chrminée |  | Wohnzimmer | EG |  |  |  | 04.6.2026 - 16:35 | Pascal Kallen |  |  | Wohnzimmer -EG-_VB-3_26-06-04.jpg | Wohnzimmer -EG-_VB-3_detail_26-06-04.jpg |  | - |  | Asbest | Asbest: Ungeklärt
VB-4 | Visueller Befund | VM-24 | Faserzement | Elektrotableau |  | Keller | UG |  |  |  | 04.6.2026 - 16:53 | Pascal Kallen |  |  | Keller-UG-_VB-4_26-06-04.jpg | Keller-UG-_VB-4_detail_26-06-04.jpg |  | - |  | Asbest | Asbest: Widerlegt