## Report
Bezeichnung Befund | Art | Verdachtsmoment | Material | Zugehöriges Bauteil | Farbe | Gebäude/Bereich | Stockwerk/Ebene | Raum/Teilbereich | Bemerkung Probe/Befund | Bemerkung Verdachtsmoment | Erfassungszeitpunkt | Probenehmer | Überblick | Detail | Dateiname Überblick | Dateiname Detail | Menge | Einheit | Mischprobe | Verdacht | Einstufung | Angenommene Trefferwahrscheinlichkeit | Einheit | Aussagesicherheit | Einheit | Risikomenge | Einheit | Begründung | Ergebnis Analytik | Bewertung | Aufgabe | Referenzkarte | X-Koordinate | Y-Koordinate
MaP-1 | Einzelprobe | VM-6 | Klebstoffe | Boden |  | Gang/ Treppenhaus/ Schlafzimmer | EG-OG | Boden | Gelblichen Teppichkleber |  | 09.6.2026 - 09:33 | Daniel Santiago |  |  | Gang- Treppenhaus...-EG-OG-Boden_MaP-1_26-06-09.jpg | Gang- Treppenhaus...-EG-OG-Boden_MaP-1_detail_26-06-09.jpg |  | - |  | Asbest | Asbest: Nicht eingestuft
MaP-2 | Einzelprobe | VM-4 | Verputz | Wand |  | Treppenhaus | OG | Wand |  |  | 09.6.2026 - 09:39 | Daniel Santiago |  |  | Treppenhaus -OG-Wand_MaP-2_26-06-09.jpg | Treppenhaus -OG-Wand_MaP-2_detail_26-06-09.jpg |  | - |  | Asbest | Asbest: Nicht eingestuft
MaP-3 | Einzelprobe | VM-13 | Fensterkitt | Fenster |  | Ganzes Haus | UG-DG | Fenster |  |  | 09.6.2026 - 09:41 | Daniel Santiago |  |  | Ganzes Haus -UG-DG -Fenster _MaP-3_26-06-09.jpg | Ganzes Haus -UG-DG -Fenster _MaP-3_detail_26-06-09.jpg | 26 | Stück |  | Asbest | Asbest: Nicht eingestuft
MaP-4 | Einzelprobe | VM-4 | Verputz | Wand |  | Gang | EG | Wand |  |  | 09.6.2026 - 10:16 | Daniel Santiago |  |  | Gang-EG-Wand_MaP-4_26-06-09.jpg | Gang-EG-Wand_MaP-4_detail_26-06-09.jpg |  | - |  | Asbest | Asbest: Nicht eingestuft
MaP-5 | Einzelprobe | VM-25 | Verputz | Decke |  | Gang | EG | Decke |  |  | 09.6.2026 - 10:17 | Daniel Santiago |  |  | Gang-EG-Decke_MaP-5_26-06-09.jpg | Gang-EG-Decke_MaP-5_detail_26-06-09.jpg |  | - |  | Asbest | Asbest: Nicht eingestuft
MaP-6 | Einzelprobe | VM-1 | Fliesenkleber | Boden |  | Küche/ Wintergarten/ Wohnzimmer | EG | Boden |  |  | 09.6.2026 - 10:19 | Daniel Santiago |  |  | Küche- Wintergart...-EG-Boden_MaP-6_26-06-09.jpg | Küche- Wintergart...-EG-Boden_MaP-6_detail_26-06-09.jpg |  | - |  | Asbest | Asbest: Nicht eingestuft
MaP-7 | Einzelprobe | VM-2 | Fliesenkleber | Sockel |  | Küche | EG | Sockel |  |  | 09.6.2026 - 10:21 | Daniel Santiago |  |  | Küche -EG-Sockel_MaP-7_26-06-09.jpg | Küche -EG-Sockel_MaP-7_detail_26-06-09.jpg |  | - |  | Asbest | Asbest: Nicht eingestuft
MaP-8 | Einzelprobe | VM-26 | Fliesenkleber | Wand |  | Küche | EG | Wand |  |  | 09.6.2026 - 10:22 | Daniel Santiago |  |  | Küche -EG-Wand _MaP-8_26-06-09.jpg | Küche -EG-Wand _MaP-8_detail_26-06-09.jpg |  | - |  | Asbest | Asbest: Nicht eingestuft
MaP-9 | Einzelprobe | VM-4 | Verputz | Wand |  | Küche | EG | Wand |  |  | 09.6.2026 - 10:24 | Daniel Santiago |  |  | Küche -EG-Wand _MaP-9_26-06-09.jpg | Küche -EG-Wand _MaP-9_detail_26-06-09.jpg |  | - |  | Asbest | Asbest: Nicht eingestuft
MaP-10 | Einzelprobe | VM-27 | Verputz | Decke |  | Küche | EG | Decke |  |  | 09.6.2026 - 10:26 | Daniel Santiago |  |  | Küche -EG-Decke_MaP-10_26-06-09.jpg | Küche -EG-Decke_MaP-10_detail_26-06-09.jpg |  | - |  | Asbest | Asbest: Nicht eingestuft
MaP-11 | Einzelprobe | VM-2 | Fliesenkleber | Sockel |  | Wintergarten/ Wohnzimmer | EG | Sockel |  |  | 09.6.2026 - 10:34 | Daniel Santiago |  |  | Wintergarten- Woh...-EG-Sockel_MaP-11_26-06-09.jpg | Wintergarten- Woh...-EG-Sockel_MaP-11_detail_26-06-09.jpg |  | - |  | Asbest | Asbest: Nicht eingestuft
MaP-12 | Einzelprobe | VM-4 | Verputz | Wand |  | Wintergarten | EG | Wand |  |  | 09.6.2026 - 10:36 | Daniel Santiago |  |  | Wintergarten -EG-Wand_MaP-12_26-06-09.jpg | Wintergarten -EG-Wand_MaP-12_detail_26-06-09.jpg |  | - |  | Asbest | Asbest: Nicht eingestuft
MaP-13 | Einzelprobe | VM-4 | Verputz | Wand |  | Wohnzimmer | EG | Wand |  |  | 09.6.2026 - 10:38 | Daniel Santiago |  |  | Wohnzimmer -EG-Wand_MaP-13_26-06-09.jpg | Wohnzimmer -EG-Wand_MaP-13_detail_26-06-09.jpg |  | - |  | Asbest | Asbest: Nicht eingestuft
MaP-14 | Einzelprobe | VM-8 | spezielle Anstrich-, Beschichtungsstoffe | Boden |  | Keller | UG | Boden/ Wand |  |  | 09.6.2026 - 10:54 | Daniel Santiago |  |  | Keller -UG-Boden- ..._MaP-14_26-06-09.jpg | Keller -UG-Boden- ..._MaP-14_detail_26-06-09.jpg |  | - |  | PCB | PCB: Nicht eingestuft
MaP-15 | Einzelprobe | VM-16 | Verputz | Sockel |  | Fassade | EG | Sockel |  |  | 09.6.2026 - 10:56 | Daniel Santiago |  |  | Fassade -EG-Sockel _MaP-15_26-06-09.jpg | Fassade -EG-Sockel _MaP-15_detail_26-06-09.jpg |  | - |  | Asbest | Asbest: Nicht eingestuft
MaP-16 | Einzelprobe | VM-30 | Verputz | Fassade |  | Fassade | EG-DG | Fassade |  |  | 09.6.2026 - 11:01 | Daniel Santiago |  |  | Fassade -EG-DG-Fassade _MaP-16_26-06-09.jpg | Fassade -EG-DG-Fassade _MaP-16_detail_26-06-09.jpg |  | - |  | Asbest | Asbest: Nicht eingestuft
VB-1 | Visueller Befund | VM-22 | Faserzement | Unterdach |  | Unterdach | DG | Unterdach |  |  | 09.6.2026 - 09:19 | Daniel Santiago |  |  | Unterdach -DG-Unterdach _VB-1_26-06-09.jpg | Unterdach -DG-Unterdach _VB-1_detail_26-06-09.jpg |  | - |  | Asbest | Asbest: Widerlegt
VB-2 | Visueller Befund | VM-10 | LAP | Elektrotableau |  | Gang | EG | Elektrotableau |  |  | 09.6.2026 - 09:32 | Daniel Santiago |  |  | Gang-EG-Elektro..._VB-2_26-06-09.jpg | Gang-EG-Elektro..._VB-2_detail_26-06-09.jpg | 1 | Stück |  | Asbest | Asbest: Bestätigt
VB-3 | Visueller Befund | VM-5 | Verputz | Decke |  | Treppenhaus/ Schlafzimmer | OG | Decke |  | Holzdecke | 09.6.2026 - 09:46 | Daniel Santiago |  |  | Treppenhaus- Schl...-OG-Decke_VB-3_26-06-09.jpg | Treppenhaus- Schl...-OG-Decke_VB-3_detail_26-06-09.jpg |  | - |  | Asbest | Asbest: Widerlegt
VB-4 | Visueller Befund | VM-23 | Klebstoffe | Parkettboden |  | Badezimmer | EG | Boden |  | Keinen Kleber verwendet | 09.6.2026 - 09:59 | Daniel Santiago |  |  | Badezimmer -EG-Boden_VB-4_26-06-09.jpg | Badezimmer -EG-Boden_VB-4_detail_26-06-09.jpg |  | - |  | Asbest | Asbest: Widerlegt
VB-5 | Visueller Befund | VM-3 | Fliesenkleber | Wand |  | Badezimmer | EG | Wand | Nach 1990 Erneuert |  | 09.6.2026 - 09:56 | Daniel Santiago |  |  | Badezimmer -EG-Wand_VB-5_26-06-09.jpg | Badezimmer -EG-Wand_VB-5_detail_26-06-09.jpg |  | - |  | Asbest | Asbest: Widerlegt
VB-6 | Visueller Befund | VM-5 | Verputz | Decke |  | Badezimmer | EG | Decke | Holzdecke | Holzdecke | 09.6.2026 - 10:02 | Daniel Santiago |  |  | Badezimmer -EG-Decke_VB-6_26-06-09.jpg | Badezimmer -EG-Decke_VB-6_detail_26-06-09.jpg |  | - |  | Asbest | Asbest: Widerlegt
VB-7 | Visueller Befund | VM-5 | Verputz | Decke |  | Wintergarten/ Wohnzimmer | EG | Decke | Holzdecke | Holzdecke | 09.6.2026 - 10:39 | Daniel Santiago |  |  | Wintergarten- Woh...-EG-Decke_VB-7_26-06-09.jpg | Wintergarten- Woh...-EG-Decke_VB-7_detail_26-06-09.jpg |  | - |  | Asbest | Asbest: Widerlegt
VB-8 | Visueller Befund | VM-28 | Asbest Schnur | Cheminée |  | Wintergarten | EG | Cheminée |  |  | 09.6.2026 - 10:40 | Daniel Santiago |  |  | Wintergarten -EG-Cheminée _VB-8_26-06-09.jpg | Wintergarten -EG-Cheminée _VB-8_detail_26-06-09.jpg | 1 | Stück |  | Asbest | Asbest: Bestätigt
VB-9 | Visueller Befund | VM-29 | Asbest Schnur | Holzofen |  | Küche | EG | Holzofen |  |  | 09.6.2026 - 10:42 | Daniel Santiago |  |  | Küche -EG-Holzofen _VB-9_26-06-09.jpg | Küche -EG-Holzofen _VB-9_detail_26-06-09.jpg | 1 | Stück |  | Asbest | Asbest: Bestätigt