## Report
Bezeichnung Befund | Art | Verdachtsmoment | Material | Zugehöriges Bauteil | Farbe | Gebäude/Bereich | Stockwerk/Ebene | Raum/Teilbereich | Bemerkung Probe/Befund | Bemerkung Verdachtsmoment | Erfassungszeitpunkt | Probenehmer | Überblick | Detail | Dateiname Überblick | Dateiname Detail | Menge | Einheit | Mischprobe | Verdacht | Einstufung | Angenommene Trefferwahrscheinlichkeit | Einheit | Aussagesicherheit | Einheit | Risikomenge | Einheit | Begründung | Ergebnis Analytik | Bewertung | Aufgabe | Referenzkarte | X-Koordinate | Y-Koordinate
MaP-1 | Einzelprobe | VM-4 | Verputz | Wand |  | Waschküche/ Werkstatt | UG | Wand |  |  | 09.6.2026 - 13:34 | Daniel Santiago |  |  | Waschküche- Werks...-UG-Wand_MaP-1_26-06-09.jpg | Waschküche- Werks...-UG-Wand_MaP-1_detail_26-06-09.jpg |  | - |  | Asbest | Asbest: Nicht eingestuft
MaP-2 | Einzelprobe | VM-3 | Fliesenkleber | Wand |  | Waschküche | UG | Wand |  |  | 09.6.2026 - 13:38 | Daniel Santiago |  |  | Waschküche -UG-Wand_MaP-2_26-06-09.jpg | Waschküche -UG-Wand_MaP-2_detail_26-06-09.jpg |  | - |  | Asbest | Asbest: Nicht eingestuft
MaP-3 | Einzelprobe | VM-4 | Verputz | Wand |  | Treppenhaus | UG-EG | Wand |  |  | 09.6.2026 - 13:46 | Daniel Santiago |  |  | Treppenhaus -UG-EG-Wand_MaP-3_26-06-09.jpg | Treppenhaus -UG-EG-Wand_MaP-3_detail_26-06-09.jpg |  | - |  | Asbest | Asbest: Nicht eingestuft
MaP-4 | Einzelprobe | VM-22 | Verputz | Decke |  | Treppenhaus | UG-EG | Decke |  |  | 09.6.2026 - 13:47 | Daniel Santiago |  |  | Treppenhaus -UG-EG-Decke_MaP-4_26-06-09.jpg | Treppenhaus -UG-EG-Decke_MaP-4_detail_26-06-09.jpg |  | - |  | Asbest | Asbest: Nicht eingestuft
MaP-5 | Einzelprobe | VM-4 | Verputz | Wand |  | Küche/ Esszimmer/ Wohnzimmer | EG | Wand |  |  | 09.6.2026 - 14:01 | Daniel Santiago |  |  | Küche- Esszimmer-...-EG-Wand_MaP-5_26-06-09.jpg | Küche- Esszimmer-...-EG-Wand_MaP-5_detail_26-06-09.jpg |  | - |  | Asbest | Asbest: Nicht eingestuft
MaP-6 | Einzelprobe | VM-4 | Verputz | Wand |  | Elternschlafzimmer | EG | Wand |  |  | 09.6.2026 - 14:09 | Daniel Santiago |  |  | Elternschlafzimmer -EG-Wand_MaP-6_26-06-09.jpg | Elternschlafzimmer -EG-Wand_MaP-6_detail_26-06-09.jpg |  | - |  | Asbest | Asbest: Nicht eingestuft
MaP-7 | Einzelprobe | VM-4 | Verputz | Wand |  | Treppenhaus/ Gang | EG-OG | Wand |  |  | 09.6.2026 - 14:19 | Daniel Santiago |  |  | Treppenhaus- Gang-EG-OG -Wand_MaP-7_26-06-09.jpg | Treppenhaus- Gang-EG-OG -Wand_MaP-7_detail_26-06-09.jpg |  | - |  | Asbest | Asbest: Nicht eingestuft
MaP-8 | Einzelprobe | VM-17 | Verputz | Fassade |  | Fassade | UG-OG | Fassade |  |  | 09.6.2026 - 14:34 | Daniel Santiago |  |  | Fassade -UG-OG-Fassade _MaP-8_26-06-09.jpg | Fassade -UG-OG-Fassade _MaP-8_detail_26-06-09.jpg |  | - |  | Asbest | Asbest: Nicht eingestuft
MaP-9 | Einzelprobe | VM-26 | Faserzement | Fassade |  | Fassade | OG-DG | Fassade |  |  | 09.6.2026 - 14:35 | Daniel Santiago |  |  | Fassade -OG-DG-Fassade _MaP-9_26-06-09.jpg | Fassade -OG-DG-Fassade _MaP-9_detail_26-06-09.jpg |  | - |  | Asbest | Asbest: Nicht eingestuft
MaP-10 | Einzelprobe | VM-27 | Faserzement | Dach |  | Dach | DG | Dachabdeckung |  |  | 09.6.2026 - 14:39 | Daniel Santiago |  |  | Dach-DG-Dachabd..._MaP-10_26-06-09.jpg | Dach-DG-Dachabd..._MaP-10_detail_26-06-09.jpg |  | - |  | Asbest | Asbest: Nicht eingestuft
VB-1 | Visueller Befund | VM-8 | spezielle Anstrich-, Beschichtungsstoffe | Boden |  | Waschküche/ Werkstatt | UG | Boden | Erstellung nach 1990 |  | 09.6.2026 - 13:21 | Daniel Santiago |  |  | Waschküche- Werks...-UG-Boden_VB-1_26-06-09.jpg | Waschküche- Werks...-UG-Boden_VB-1_detail_26-06-09.jpg |  | - |  | PCB | PCB: Widerlegt
VB-2 | Visueller Befund | VM-5 | Verputz | Decke |  | Waschküche/ Werkstatt | UG | Decke | Sichtbeton |  | 09.6.2026 - 13:39 | Daniel Santiago |  |  | Waschküche- Werks...-UG-Decke _VB-2_26-06-09.jpg | Waschküche- Werks...-UG-Decke _VB-2_detail_26-06-09.jpg |  | - |  | Asbest | Asbest: Widerlegt
VB-3 | Visueller Befund | VM-1 | Fliesenkleber | Boden |  | Gang/ Küche/ Wohnzimmer/ Treppenhaus | EG-OG | Boden | Nach 1990 erstellt |  | 09.6.2026 - 13:50 | Daniel Santiago |  |  | Gang- Küche- Wohn...-EG-OG-Boden_VB-3_26-06-09.jpg | Gang- Küche- Wohn...-EG-OG-Boden_VB-3_detail_26-06-09.jpg |  | - |  | Asbest | Asbest: Widerlegt
VB-4 | Visueller Befund | VM-23 | Fliesenkleber | Wand |  | Küche | EG | Wand | Nach 1990 erstellt | Nach 1990 erstellt | 09.6.2026 - 13:54 | Daniel Santiago |  |  | Küche -EG-Wand_VB-4_26-06-09.jpg | Küche -EG-Wand_VB-4_detail_26-06-09.jpg |  | - |  | Asbest | Asbest: Widerlegt
VB-5 | Visueller Befund | VM-6 | Klebstoffe | Boden |  | Elternschlafzimmer | EG | Boden | Nach 1990 erstellt |  | 09.6.2026 - 14:05 | Daniel Santiago |  |  | Elternschlafzimmer -EG-Boden _VB-5_26-06-09.jpg | Elternschlafzimmer -EG-Boden _VB-5_detail_26-06-09.jpg |  | - |  | Asbest | Asbest: Widerlegt
VB-6 | Visueller Befund | VM-24 | Fliesenkleber | Boden/ Wand |  | Badezimmer | EG | Boden/ Wand |  | Nach 1990 erstellt | 09.6.2026 - 14:10 | Daniel Santiago |  |  | Badezimmer -EG-Boden- ..._VB-6_26-06-09.jpg | Badezimmer -EG-Boden- ..._VB-6_detail_26-06-09.jpg |  | - |  | Asbest | Asbest: Widerlegt
VB-7 | Visueller Befund | VM-25 | Verputz | Decke |  | Badezimmer | EG | Decke |  | Nach 1990 erstellt | 09.6.2026 - 14:12 | Daniel Santiago |  |  | Badezimmer -EG-Decke_VB-7_26-06-09.jpg | Badezimmer -EG-Decke_VB-7_detail_26-06-09.jpg |  | - |  | Asbest | Asbest: Widerlegt