## Report
Bezeichnung Befund | Art | Verdachtsmoment | Material | Zugehöriges Bauteil | Farbe | Gebäude/Bereich | Stockwerk/Ebene | Raum/Teilbereich | Bemerkung Probe/Befund | Bemerkung Verdachtsmoment | Erfassungszeitpunkt | Probenehmer | Überblick | Detail | Dateiname Überblick | Dateiname Detail | Menge | Einheit | Mischprobe | Verdacht | Einstufung | Angenommene Trefferwahrscheinlichkeit | Einheit | Aussagesicherheit | Einheit | Risikomenge | Einheit | Begründung | Ergebnis Analytik | Bewertung | Aufgabe | Referenzkarte | X-Koordinate | Y-Koordinate
MaP-1 | Einzelprobe | VM-3 | Fliesenkleber | Wand |  | Küche | EG |  |  |  | 08.6.2026 - 09:19 | Pascal Kallen |  |  | Küche-EG-_MaP-1_26-06-08.jpg | Küche-EG-_MaP-1_detail_26-06-08.jpg |  | - |  | Asbest | Asbest: Widerlegt
MaP-2 | Einzelprobe | VM-7 | Cushion Vinyl | Boden |  | Gang | EG |  |  |  | 08.6.2026 - 09:23 | Pascal Kallen |  |  | Gang-EG-_MaP-2_26-06-08.jpg | Gang-EG-_MaP-2_detail_26-06-08.jpg | 4 | m² |  | Asbest | Asbest: Bestätigt
MaP-3 | Einzelprobe | VM-21 | (elastische) Bodenbeläge | Boden |  | Hintereingang | EG |  |  |  | 08.6.2026 - 09:25 | Pascal Kallen |  |  | Hintereingang-EG-_MaP-3_26-06-08.jpg | Hintereingang-EG-_MaP-3_detail_26-06-08.jpg |  | - |  | Asbest | Asbest: Widerlegt | 60 | % | 99.99 | % | 0 | -
MaP-4 | Einzelprobe | VM-21 | (elastische) Bodenbeläge | Boden |  | Aufenthaltsraum | EG |  |  |  | 08.6.2026 - 09:26 | Pascal Kallen |  |  | Aufenthaltsraum -EG-_MaP-4_26-06-08.jpg | Aufenthaltsraum -EG-_MaP-4_detail_26-06-08.jpg |  | - |  | Asbest | Asbest: Widerlegt | 60 | % | 99.99 | % | 0 | -
MaP-5 | Einzelprobe | VM-21 | (elastische) Bodenbeläge | Boden |  | Spensa | EG |  |  |  | 08.6.2026 - 09:27 | Pascal Kallen |  |  | Spensa-EG-_MaP-5_26-06-08.jpg | Spensa-EG-_MaP-5_detail_26-06-08.jpg |  | - |  | Asbest | Asbest: Widerlegt | 60 | % | 99.99 | % | 0 | -
MaP-6 | Einzelprobe | VM-37 | Fliesenkleber | Wand |  | Spensa | EG |  |  |  | 08.6.2026 - 09:28 | Pascal Kallen |  |  | Spensa-EG-_MaP-6_26-06-08.jpg | Spensa-EG-_MaP-6_detail_26-06-08.jpg | 14 | m² |  | Asbest | Asbest: Bestätigt
MaP-7 | Einzelprobe | VM-4 | Verputz | Wand |  | Spensa | EG |  |  |  | 08.6.2026 - 09:29 | Pascal Kallen |  |  | Spensa-EG-_MaP-7_26-06-08.jpg | Spensa-EG-_MaP-7_detail_26-06-08.jpg |  | - |  | Asbest | Asbest: Widerlegt
MaP-8 | Einzelprobe | VM-4 | Verputz | Wand |  | Aufenthaltsraum | EG |  |  |  | 08.6.2026 - 09:31 | Pascal Kallen |  |  | Aufenthaltsraum -EG-_MaP-8_26-06-08.jpg | Aufenthaltsraum -EG-_MaP-8_detail_26-06-08.jpg |  | - |  | Asbest | Asbest: Widerlegt
MaP-9 | Einzelprobe | VM-13 | Fensterkitt | Fenster |  | Aufenthaltsraum | EG |  |  |  | 08.6.2026 - 09:31 | Pascal Kallen |  |  | Aufenthaltsraum -EG-_MaP-9_26-06-08.jpg | Aufenthaltsraum -EG-_MaP-9_detail_26-06-08.jpg | 10 | Stück |  | Asbest | Asbest: Bestätigt
MaP-10 | Einzelprobe | VM-4 | Verputz | Wand |  | Hintereingang | EG |  |  |  | 08.6.2026 - 09:32 | Pascal Kallen |  |  | Hintereingang-EG-_MaP-10_26-06-08.jpg | Hintereingang-EG-_MaP-10_detail_26-06-08.jpg |  | - |  | Asbest | Asbest: Widerlegt
MaP-11 | Einzelprobe | VM-5 | Verputz | Decke |  | Küche | EG |  |  |  | 08.6.2026 - 09:33 | Pascal Kallen |  |  | Küche-EG-_MaP-11_26-06-08.jpg | Küche-EG-_MaP-11_detail_26-06-08.jpg |  | - |  | Asbest | Asbest: Widerlegt | 80 | % | 100 | % | 0 | -
MaP-12 | Einzelprobe | VM-4 | Verputz | Wand |  | Küche | EG |  |  |  | 08.6.2026 - 09:34 | Pascal Kallen |  |  | Küche-EG-_MaP-12_26-06-08.jpg | Küche-EG-_MaP-12_detail_26-06-08.jpg |  | - |  | Asbest | Asbest: Widerlegt
MaP-13 | Einzelprobe | VM-37 | Fliesenkleber | Wand |  | Sportraum-WC | EG |  |  |  | 08.6.2026 - 09:36 | Pascal Kallen |  |  | Sportraum-WC-EG-_MaP-13_26-06-08.jpg | Sportraum-WC-EG-_MaP-13_detail_26-06-08.jpg | 11 | m² |  | Asbest | Asbest: Bestätigt
MaP-14 | Einzelprobe | VM-7 | Cushion Vinyl | Boden |  | Sportraum-WC | EG |  |  |  | 08.6.2026 - 09:37 | Pascal Kallen |  |  | Sportraum-WC-EG-_MaP-14_26-06-08.jpg | Sportraum-WC-EG-_MaP-14_detail_26-06-08.jpg | 3 | m² |  | Asbest | Asbest: Bestätigt
MaP-15 | Einzelprobe | VM-4 | Verputz | Wand |  | Sportraum | EG |  |  |  | 08.6.2026 - 09:38 | Pascal Kallen |  |  | Sportraum-EG-_MaP-15_26-06-08.jpg | Sportraum-EG-_MaP-15_detail_26-06-08.jpg |  | - |  | Asbest | Asbest: Widerlegt
MaP-16 | Einzelprobe | VM-3 | Fliesenkleber | Wand |  | Waschküche | EG |  |  |  | 08.6.2026 - 09:39 | Pascal Kallen |  |  | Waschküche -EG-_MaP-16_26-06-08.jpg | Waschküche -EG-_MaP-16_detail_26-06-08.jpg |  | - |  | Asbest | Asbest: Widerlegt
MaP-17 | Einzelprobe | VM-1 | Fliesenkleber | Boden |  | Waschküche | EG |  |  |  | 08.6.2026 - 09:40 | Pascal Kallen |  |  | Waschküche -EG-_MaP-17_26-06-08.jpg | Waschküche -EG-_MaP-17_detail_26-06-08.jpg |  | - |  | Asbest | Asbest: Widerlegt
MaP-18 | Einzelprobe | VM-4 | Verputz | Wand |  | Esssaal | EG |  |  |  | 08.6.2026 - 09:42 | Pascal Kallen |  |  | Esssaal-EG-_MaP-18_26-06-08.jpg | Esssaal-EG-_MaP-18_detail_26-06-08.jpg |  | - |  | Asbest | Asbest: Widerlegt
MaP-19 | Einzelprobe | VM-5 | Verputz | Decke |  | Esssaal | EG |  |  |  | 08.6.2026 - 09:43 | Pascal Kallen |  |  | Esssaal-EG-_MaP-19_26-06-08.jpg | Esssaal-EG-_MaP-19_detail_26-06-08.jpg |  | - |  | Asbest | Asbest: Widerlegt | 80 | % | 100 | % | 0 | -
MaP-20 | Einzelprobe | VM-1 | Fliesenkleber | Boden |  | Esssaal | EG |  |  |  | 08.6.2026 - 09:44 | Pascal Kallen |  |  | Esssaal-EG-_MaP-20_26-06-08.jpg | Esssaal-EG-_MaP-20_detail_26-06-08.jpg |  | - |  | Asbest | Asbest: Widerlegt
MaP-21 | Einzelprobe | VM-4 | Verputz | Wand |  | Eingang | EG |  |  |  | 08.6.2026 - 09:50 | Pascal Kallen |  |  | Eingang-EG-_MaP-21_26-06-08.jpg | Eingang-EG-_MaP-21_detail_26-06-08.jpg |  | - |  | Asbest | Asbest: Widerlegt
MaP-22 | Einzelprobe | VM-2 | Fliesenkleber | Sockel |  | Eingang | EG |  |  |  | 08.6.2026 - 09:51 | Pascal Kallen |  |  | Eingang-EG-_MaP-22_26-06-08.jpg | Eingang-EG-_MaP-22_detail_26-06-08.jpg |  | - |  | Asbest | Asbest: Widerlegt
MaP-23 | Einzelprobe | VM-2 | Fliesenkleber | Sockel |  | Eingang | EG |  |  |  | 08.6.2026 - 09:51 | Pascal Kallen |  |  | Eingang-EG-_MaP-23_26-06-08.jpg | Eingang-EG-_MaP-23_detail_26-06-08.jpg |  | - |  | Asbest | Asbest: Widerlegt
MaP-24 | Einzelprobe | VM-1 | Fliesenkleber | Boden |  | Gang/Treppe Hotel | EG |  |  |  | 08.6.2026 - 09:59 | Pascal Kallen |  |  | Gang-Treppe Hotel-EG-_MaP-24_26-06-08.jpg | Gang-Treppe Hotel-EG-_MaP-24_detail_26-06-08.jpg |  | - |  | Asbest | Asbest: Widerlegt
MaP-25 | Einzelprobe | VM-4 | Verputz | Wand |  | Aufenthaltsraum | EG |  |  |  | 08.6.2026 - 10:02 | Pascal Kallen |  |  | Aufenthaltsraum -EG-_MaP-25_26-06-08.jpg | Aufenthaltsraum -EG-_MaP-25_detail_26-06-08.jpg |  | - |  | Asbest | Asbest: Widerlegt
MaP-26 | Einzelprobe | VM-4 | Verputz | Wand |  | Treppenhaus | EG-OG |  |  |  | 08.6.2026 - 10:04 | Pascal Kallen |  |  | Treppenhaus -EG-OG-_MaP-26_26-06-08.jpg | Treppenhaus -EG-OG-_MaP-26_detail_26-06-08.jpg |  | - |  | Asbest | Asbest: Widerlegt
MaP-27 | Einzelprobe | VM-5 | Verputz | Decke |  | Treppenhaus | EG-OG |  |  |  | 08.6.2026 - 10:05 | Pascal Kallen |  |  | Treppenhaus -EG-OG-_MaP-27_26-06-08.jpg | Treppenhaus -EG-OG-_MaP-27_detail_26-06-08.jpg |  | - |  | Asbest | Asbest: Widerlegt | 80 | % | 100 | % | 0 | -
MaP-28 | Einzelprobe | VM-4 | Verputz | Wand |  | Reception | EG |  |  |  | 08.6.2026 - 10:31 | Pascal Kallen |  |  | Reception-EG-_MaP-28_26-06-08.jpg | Reception-EG-_MaP-28_detail_26-06-08.jpg |  | - |  | Asbest | Asbest: Widerlegt
MaP-29 | Einzelprobe | VM-21 | (elastische) Bodenbeläge | Boden |  | Gang | UG |  |  |  | 08.6.2026 - 10:43 | Pascal Kallen |  |  | Gang-UG-_MaP-29_26-06-08.jpg | Gang-UG-_MaP-29_detail_26-06-08.jpg |  | - |  | Asbest | Asbest: Widerlegt | 60 | % | 99.99 | % | 0 | -
MaP-30 | Einzelprobe | VM-7 | Cushion Vinyl | Boden |  | unter Treppe | UG |  |  |  | 08.6.2026 - 10:44 | Pascal Kallen |  |  | unter Treppe-UG-_MaP-30_26-06-08.jpg | unter Treppe-UG-_MaP-30_detail_26-06-08.jpg | 3 | m² |  | Asbest | Asbest: Bestätigt
MaP-31 | Einzelprobe | VM-7 | Cushion Vinyl | Boden |  | Bowlinghalle | UG |  |  |  | 08.6.2026 - 10:45 | Pascal Kallen |  |  | Bowlinghalle-UG-_MaP-31_26-06-08.jpg | Bowlinghalle-UG-_MaP-31_detail_26-06-08.jpg | 35 | m² |  | Asbest | Asbest: Bestätigt
MaP-32 | Einzelprobe | VM-21 | (elastische) Bodenbeläge | Boden |  | Bowlingbahn | UG |  |  |  | 08.6.2026 - 10:47 | Pascal Kallen |  |  | Bowlingbahn-UG-_MaP-32_26-06-08.jpg | Bowlingbahn-UG-_MaP-32_detail_26-06-08.jpg |  | - |  | Asbest | Asbest: Widerlegt | 60 | % | 99.99 | % | 0 | -
MaP-33 | Einzelprobe | VM-27 | Akkustikplatten | Decke |  | Bowlingbahn | UG |  |  |  | 08.6.2026 - 10:53 | Pascal Kallen |  |  | Bowlingbahn-UG-_MaP-33_26-06-08.jpg | Bowlingbahn-UG-_MaP-33_detail_26-06-08.jpg |  | - |  | Asbest | Asbest: Widerlegt
MaP-34 | Einzelprobe | VM-5 | Verputz | Decke |  | Bowlingbahn | UG |  |  |  | 08.6.2026 - 10:55 | Pascal Kallen |  |  | Bowlingbahn-UG-_MaP-34_26-06-08.jpg | Bowlingbahn-UG-_MaP-34_detail_26-06-08.jpg |  | - |  | Asbest | Asbest: Widerlegt | 80 | % | 100 | % | 0 | -
MaP-35 | Einzelprobe | VM-21 | (elastische) Bodenbeläge | Boden |  | Bar | UG |  |  |  | 08.6.2026 - 11:00 | Pascal Kallen |  |  | Bar-UG-_MaP-35_26-06-08.jpg | Bar-UG-_MaP-35_detail_26-06-08.jpg |  | - |  | Asbest | Asbest: Widerlegt | 60 | % | 99.99 | % | 0 | -
MaP-36 | Einzelprobe | VM-21 | (elastische) Bodenbeläge | Boden |  | Bar | UG |  |  |  | 08.6.2026 - 11:04 | Pascal Kallen |  |  | Bar-UG-_MaP-36_26-06-08.jpg | Bar-UG-_MaP-36_detail_26-06-08.jpg |  | - |  | Asbest | Asbest: Widerlegt | 60 | % | 99.99 | % | 0 | -
MaP-37 | Einzelprobe | VM-4 | Verputz | Wand |  | Heizraum | UG |  |  |  | 08.6.2026 - 11:05 | Pascal Kallen |  |  | Heizraum-UG-_MaP-37_26-06-08.jpg | Heizraum-UG-_MaP-37_detail_26-06-08.jpg |  | - |  | Asbest | Asbest: Widerlegt
MaP-38 | Einzelprobe | VM-5 | Verputz | Decke |  | Heizraum | UG |  |  |  | 08.6.2026 - 11:06 | Pascal Kallen |  |  | Heizraum-UG-_MaP-38_26-06-08.jpg | Heizraum-UG-_MaP-38_detail_26-06-08.jpg |  | - |  | Asbest | Asbest: Widerlegt | 80 | % | 100 | % | 0 | -
MaP-39 | Einzelprobe | VM-4 | Verputz | Wand |  | Boilerraum | UG |  |  |  | 08.6.2026 - 11:07 | Pascal Kallen |  |  | Boilerraum-UG-_MaP-39_26-06-08.jpg | Boilerraum-UG-_MaP-39_detail_26-06-08.jpg |  | - |  | Asbest | Asbest: Widerlegt
MaP-40 | Einzelprobe | VM-1 | Fliesenkleber | Boden |  | Toilleten und Lieferanteneingang | UG |  |  |  | 08.6.2026 - 11:12 | Pascal Kallen |  |  | Toilleten und Lie...-UG-_MaP-40_26-06-08.jpg | Toilleten und Lie...-UG-_MaP-40_detail_26-06-08.jpg |  | - |  | Asbest | Asbest: Widerlegt
MaP-41 | Einzelprobe | VM-4 | Verputz | Wand |  | Toilleten und Lieferanteneingang | UG |  |  |  | 08.6.2026 - 11:14 | Pascal Kallen |  |  | Toilleten und Lie...-UG-_MaP-41_26-06-08.jpg | Toilleten und Lie...-UG-_MaP-41_detail_26-06-08.jpg |  | - |  | Asbest | Asbest: Widerlegt
MaP-42 | Einzelprobe | VM-4 | Verputz | Wand |  | Lagerraum | UG |  |  |  | 08.6.2026 - 11:16 | Pascal Kallen |  |  | Lagerraum-UG-_MaP-42_26-06-08.jpg | Lagerraum-UG-_MaP-42_detail_26-06-08.jpg |  | - |  | Asbest | Asbest: Widerlegt
MaP-43 | Einzelprobe | VM-28 | Rohrummantelung | Wasserleitungen |  | Lagerraum | UG |  |  |  | 08.6.2026 - 11:17 | Pascal Kallen |  |  | Lagerraum-UG-_MaP-43_26-06-08.jpg | Lagerraum-UG-_MaP-43_detail_26-06-08.jpg |  | - |  | Asbest | Asbest: Widerlegt
MaP-44 | Einzelprobe | VM-1 | Fliesenkleber | Boden |  | Lagerraum | UG |  |  |  | 08.6.2026 - 11:18 | Pascal Kallen |  |  | Lagerraum-UG-_MaP-44_26-06-08.jpg | Lagerraum-UG-_MaP-44_detail_26-06-08.jpg |  | - |  | Asbest | Asbest: Widerlegt
MaP-45 | Einzelprobe | VM-3 | Fliesenkleber | Wand |  | Gang | UG |  |  |  | 08.6.2026 - 11:20 | Pascal Kallen |  |  | Gang-UG-_MaP-45_26-06-08.jpg | Gang-UG-_MaP-45_detail_26-06-08.jpg |  | - |  | Asbest | Asbest: Widerlegt
MaP-46 | Einzelprobe | VM-38 | Fliesenkleber | Boden |  | Gang | UG |  |  |  | 08.6.2026 - 11:20 | Pascal Kallen |  |  | Gang-UG-_MaP-46_26-06-08.jpg | Gang-UG-_MaP-46_detail_26-06-08.jpg | 10 | m² |  | Asbest | Asbest: Bestätigt
MaP-47 | Einzelprobe | VM-4 | Verputz | Wand |  | Weinkeller | UG |  |  |  | 08.6.2026 - 11:25 | Pascal Kallen |  |  | Weinkeller-UG-_MaP-47_26-06-08.jpg | Weinkeller-UG-_MaP-47_detail_26-06-08.jpg |  | - |  | Asbest | Asbest: Widerlegt
MaP-48 | Einzelprobe | VM-27 | Akkustikplatten | Decke |  | Bad | 155 |  |  |  | 08.6.2026 - 14:04 | Pascal Kallen |  |  | Bad-155-_MaP-48_26-06-08.jpg | Bad-155-_MaP-48_detail_26-06-08.jpg |  | - |  | Asbest | Asbest: Widerlegt
MaP-49 | Einzelprobe | VM-3 | Fliesenkleber | Wand |  | Bad | 155 |  |  |  | 08.6.2026 - 14:08 | Pascal Kallen |  |  | Bad-155-_MaP-49_26-06-08.jpg | Bad-155-_MaP-49_detail_26-06-08.jpg |  | - |  | Asbest | Asbest: Widerlegt
MaP-50 | Einzelprobe | VM-1 | Fliesenkleber | Boden |  | Bad | 155 |  |  |  | 08.6.2026 - 14:09 | Pascal Kallen |  |  | Bad-155-_MaP-50_26-06-08.jpg | Bad-155-_MaP-50_detail_26-06-08.jpg |  | - |  | Asbest | Asbest: Widerlegt
MaP-51 | Einzelprobe | VM-32 | Teppichkleber | Boden |  | Zimmer | 155 |  |  |  | 08.6.2026 - 14:10 | Pascal Kallen |  |  | Zimmer-155-_MaP-51_26-06-08.jpg | Zimmer-155-_MaP-51_detail_26-06-08.jpg |  | - |  | Asbest | Asbest: Widerlegt
MaP-52 | Einzelprobe | VM-4 | Verputz | Wand |  | Zimmer | 155 |  |  |  | 08.6.2026 - 14:12 | Pascal Kallen |  |  | Zimmer-155-_MaP-52_26-06-08.jpg | Zimmer-155-_MaP-52_detail_26-06-08.jpg |  | - |  | Asbest | Asbest: Widerlegt
MaP-53 | Einzelprobe | VM-5 | Verputz | Decke |  | Zimmer | 155 |  |  |  | 08.6.2026 - 14:12 | Pascal Kallen |  |  | Zimmer-155-_MaP-53_26-06-08.jpg | Zimmer-155-_MaP-53_detail_26-06-08.jpg |  | - |  | Asbest | Asbest: Widerlegt | 80 | % | 100 | % | 0 | -
MaP-54 | Einzelprobe | VM-4 | Verputz | Wand |  | Bad | 155 |  |  |  | 08.6.2026 - 14:13 | Pascal Kallen |  |  | Bad-155-_MaP-54_26-06-08.jpg | Bad-155-_MaP-54_detail_26-06-08.jpg |  | - |  | Asbest | Asbest: Widerlegt
MaP-55 | Einzelprobe | VM-4 | Verputz | Wand |  | Gang | 1.Stock |  |  |  | 08.6.2026 - 14:15 | Pascal Kallen |  |  | Gang-1.Stock-_MaP-55_26-06-08.jpg | Gang-1.Stock-_MaP-55_detail_26-06-08.jpg |  | - |  | Asbest | Asbest: Widerlegt
MaP-56 | Einzelprobe | VM-5 | Verputz | Decke |  | Gang | 1.Stock |  |  |  | 08.6.2026 - 14:16 | Pascal Kallen |  |  | Gang-1.Stock-_MaP-56_26-06-08.jpg | Gang-1.Stock-_MaP-56_detail_26-06-08.jpg |  | - |  | Asbest | Asbest: Widerlegt | 80 | % | 100 | % | 0 | -
MaP-57 | Einzelprobe | VM-27 | Akkustikplatten | Decke |  | Bad | 152 |  |  |  | 08.6.2026 - 14:16 | Pascal Kallen |  |  | Bad-152-_MaP-57_26-06-08.jpg | Bad-152-_MaP-57_detail_26-06-08.jpg | 35 | m² |  | Asbest | Asbest: Widerlegt
MaP-58 | Einzelprobe | VM-3 | Fliesenkleber | Wand |  | Bad | 152 |  |  |  | 08.6.2026 - 14:19 | Pascal Kallen |  |  | Bad-152-_MaP-58_26-06-08.jpg | Bad-152-_MaP-58_detail_26-06-08.jpg | 15 | m² |  | Asbest | Asbest: Widerlegt
MaP-59 | Einzelprobe | VM-4 | Verputz | Wand |  | Bad | 152 |  |  |  | 08.6.2026 - 14:20 | Pascal Kallen |  |  | Bad-152-_MaP-59_26-06-08.jpg | Bad-152-_MaP-59_detail_26-06-08.jpg |  | - |  | Asbest | Asbest: Widerlegt
MaP-60 | Einzelprobe | VM-1 | Fliesenkleber | Boden |  | Bad | 152 |  |  |  | 08.6.2026 - 14:20 | Pascal Kallen |  |  | Bad-152-_MaP-60_26-06-08.jpg | Bad-152-_MaP-60_detail_26-06-08.jpg | 25 | m² |  | Asbest | Asbest: Widerlegt
MaP-61 | Einzelprobe | VM-3 | Fliesenkleber | Wand |  | Bad | 158 |  |  |  | 08.6.2026 - 14:29 | Pascal Kallen |  |  | Bad-158-_MaP-61_26-06-08.jpg | Bad-158-_MaP-61_detail_26-06-08.jpg | 15 | m² |  | Asbest | Asbest: Widerlegt
MaP-62 | Einzelprobe | VM-4 | Verputz | Wand |  | Bad | 158 |  |  |  | 08.6.2026 - 14:32 | Pascal Kallen |  |  | Bad-158-_MaP-62_26-06-08.jpg | Bad-158-_MaP-62_detail_26-06-08.jpg |  | - |  | Asbest | Asbest: Widerlegt
MaP-63 | Einzelprobe | VM-5 | Verputz | Decke |  | Bad | 158 |  |  |  | 08.6.2026 - 14:33 | Pascal Kallen |  |  | Bad-158-_MaP-63_26-06-08.jpg | Bad-158-_MaP-63_detail_26-06-08.jpg | 5 | m² |  | Asbest | Asbest: Widerlegt | 80 | % | 100 | % | 0 | m²
MaP-64 | Einzelprobe | VM-21 | (elastische) Bodenbeläge | Boden |  | Bad | 158 |  |  |  | 08.6.2026 - 14:34 | Pascal Kallen |  |  | Bad-158-_MaP-64_26-06-08.jpg | Bad-158-_MaP-64_detail_26-06-08.jpg | 3 | m² |  | Asbest | Asbest: Widerlegt | 60 | % | 99.99 | % | 0 | m²
MaP-65 | Einzelprobe | VM-3 | Fliesenkleber | Wand |  | Bad | 172 |  |  |  | 08.6.2026 - 14:36 | Pascal Kallen |  |  | Bad-172-_MaP-65_26-06-08.jpg | Bad-172-_MaP-65_detail_26-06-08.jpg |  | - |  | Asbest | Asbest: Widerlegt
MaP-66 | Einzelprobe | VM-1 | Fliesenkleber | Boden |  | Bad | 172 |  |  |  | 08.6.2026 - 14:43 | Pascal Kallen |  |  | Bad-172-_MaP-66_26-06-08.jpg | Bad-172-_MaP-66_detail_26-06-08.jpg |  | - |  | Asbest | Asbest: Widerlegt
MaP-67 | Einzelprobe | VM-5 | Verputz | Decke |  | Bad | 172 |  |  |  | 08.6.2026 - 14:43 | Pascal Kallen |  |  | Bad-172-_MaP-67_26-06-08.jpg | Bad-172-_MaP-67_detail_26-06-08.jpg |  | - |  | Asbest | Asbest: Widerlegt | 80 | % | 100 | % | 0 | -
MaP-68 | Einzelprobe | VM-4 | Verputz | Wand |  | Zimmer | 172 |  |  |  | 08.6.2026 - 14:44 | Pascal Kallen |  |  | Zimmer-172-_MaP-68_26-06-08.jpg | Zimmer-172-_MaP-68_detail_26-06-08.jpg |  | - |  | Asbest | Asbest: Widerlegt
MaP-69 | Einzelprobe | VM-5 | Verputz | Decke |  | Zimmer | 172 |  |  |  | 08.6.2026 - 14:45 | Pascal Kallen |  |  | Zimmer-172-_MaP-69_26-06-08.jpg | Zimmer-172-_MaP-69_detail_26-06-08.jpg |  | - |  | Asbest | Asbest: Widerlegt | 80 | % | 100 | % | 0 | -
MaP-70 | Einzelprobe | VM-4 | Verputz | Wand |  | Gang | 1.Stock |  |  |  | 08.6.2026 - 14:45 | Pascal Kallen |  |  | Gang -1.Stock-_MaP-70_26-06-08.jpg | Gang -1.Stock-_MaP-70_detail_26-06-08.jpg |  | - |  | Asbest | Asbest: Widerlegt
MaP-71 | Einzelprobe | VM-5 | Verputz | Decke |  | Gang | 1.Stock |  |  |  | 08.6.2026 - 14:46 | Pascal Kallen |  |  | Gang -1.Stock-_MaP-71_26-06-08.jpg | Gang -1.Stock-_MaP-71_detail_26-06-08.jpg |  | - |  | Asbest | Asbest: Widerlegt | 80 | % | 100 | % | 0 | -
MaP-72 | Einzelprobe | VM-3 | Fliesenkleber | Wand |  | Bad | 261 |  |  |  | 08.6.2026 - 15:01 | Pascal Kallen |  |  | Bad-261-_MaP-72_26-06-08.jpg | Bad-261-_MaP-72_detail_26-06-08.jpg |  | - |  | Asbest | Asbest: Widerlegt
MaP-73 | Einzelprobe | VM-1 | Fliesenkleber | Boden |  | Bad | 261 |  |  |  | 08.6.2026 - 15:03 | Pascal Kallen |  |  | Bad-261-_MaP-73_26-06-08.jpg | Bad-261-_MaP-73_detail_26-06-08.jpg |  | - |  | Asbest | Asbest: Widerlegt
MaP-74 | Einzelprobe | VM-34 | Spritzmassen | Träger Brandschutz |  | Bad | 261 |  |  |  | 08.6.2026 - 15:04 | Pascal Kallen |  |  | Bad-261-_MaP-74_26-06-08.jpg | Bad-261-_MaP-74_detail_26-06-08.jpg |  | - |  | Asbest | Asbest: Widerlegt
MaP-75 | Einzelprobe | VM-3 | Fliesenkleber | Wand |  | Bad | 273 |  |  |  | 08.6.2026 - 15:10 | Pascal Kallen |  |  | Bad-273-_MaP-75_26-06-08.jpg | Bad-273-_MaP-75_detail_26-06-08.jpg |  | - |  | Asbest | Asbest: Widerlegt
MaP-76 | Einzelprobe | VM-1 | Fliesenkleber | Boden |  | Bad | 273 |  |  |  | 08.6.2026 - 15:11 | Pascal Kallen |  |  | Bad-273-_MaP-76_26-06-08.jpg | Bad-273-_MaP-76_detail_26-06-08.jpg |  | - |  | Asbest | Asbest: Widerlegt
MaP-77 | Einzelprobe | VM-34 | Spritzmassen | Träger Brandschutz |  | Bad | 273 |  |  |  | 08.6.2026 - 15:11 | Pascal Kallen |  |  | Bad-273-_MaP-77_26-06-08.jpg | Bad-273-_MaP-77_detail_26-06-08.jpg |  | - |  | Asbest | Asbest: Widerlegt
MaP-78 | Einzelprobe | VM-3 | Fliesenkleber | Wand |  | Bad | 268 |  |  |  | 08.6.2026 - 15:13 | Pascal Kallen |  |  | Bad-268-_MaP-78_26-06-08.jpg | Bad-268-_MaP-78_detail_26-06-08.jpg |  | - |  | Asbest | Asbest: Widerlegt
MaP-79 | Einzelprobe | VM-1 | Fliesenkleber | Boden |  | Bad | 268 |  |  |  | 08.6.2026 - 15:14 | Pascal Kallen |  |  | Bad-268-_MaP-79_26-06-08.jpg | Bad-268-_MaP-79_detail_26-06-08.jpg |  | - |  | Asbest | Asbest: Widerlegt
MaP-80 | Einzelprobe | VM-34 | Spritzmassen | Träger Brandschutz |  | Bad | 268 |  |  |  | 08.6.2026 - 15:15 | Pascal Kallen |  |  | Bad-268-_MaP-80_26-06-08.jpg | Bad-268-_MaP-80_detail_26-06-08.jpg | 60 | m |  | Asbest | Asbest: Widerlegt
MaP-81 | Einzelprobe | VM-3 | Fliesenkleber | Wand |  | Bad | Seminarraum 2, 3.OG |  |  |  | 08.6.2026 - 15:32 | Pascal Kallen |  |  | Bad-Seminar...-_MaP-81_26-06-08.jpg | Bad-Seminar...-_MaP-81_detail_26-06-08.jpg |  | - |  | Asbest | Asbest: Widerlegt
MaP-82 | Einzelprobe | VM-1 | Fliesenkleber | Boden |  | Bad | Seminarraum 2, 3.OG |  |  |  | 08.6.2026 - 15:33 | Pascal Kallen |  |  | Bad-Seminar...-_MaP-82_26-06-08.jpg | Bad-Seminar...-_MaP-82_detail_26-06-08.jpg |  | - |  | Asbest | Asbest: Widerlegt
MaP-83 | Einzelprobe | VM-34 | Spritzmassen | Träger Brandschutz |  | Bad | Seminarraum 2, 3.OG |  |  |  | 08.6.2026 - 15:34 | Pascal Kallen |  |  | Bad-Seminar...-_MaP-83_26-06-08.jpg | Bad-Seminar...-_MaP-83_detail_26-06-08.jpg |  | - |  | Asbest | Asbest: Widerlegt
MaP-84 | Einzelprobe | VM-3 | Fliesenkleber | Wand |  | Bad | Seminarraum 2, 3.OG |  |  |  | 08.6.2026 - 15:35 | Pascal Kallen |  |  | Bad-Seminar...-_MaP-84_26-06-08.jpg | Bad-Seminar...-_MaP-84_detail_26-06-08.jpg |  | - |  | Asbest | Asbest: Widerlegt
MaP-85 | Einzelprobe | VM-21 | (elastische) Bodenbeläge | Boden |  | Bad | Seminarraum 2, 3.OG |  |  |  | 08.6.2026 - 15:35 | Pascal Kallen |  |  | Bad-Seminar...-_MaP-85_26-06-08.jpg | Bad-Seminar...-_MaP-85_detail_26-06-08.jpg |  | - |  | Asbest | Asbest: Widerlegt | 60 | % | 99.99 | % | 0 | -
MaP-86 | Einzelprobe | VM-4 | Verputz | Wand |  | Bad | Seminarraum 2, 3.OG |  |  |  | 08.6.2026 - 15:36 | Pascal Kallen |  |  | Bad-Seminar...-_MaP-86_26-06-08.jpg | Bad-Seminar...-_MaP-86_detail_26-06-08.jpg |  | - |  | Asbest | Asbest: Widerlegt
MaP-87 | Einzelprobe | VM-1 | Fliesenkleber | Boden |  | Bad | DG |  |  |  | 08.6.2026 - 15:40 | Pascal Kallen |  |  | Bad-DG-_MaP-87_26-06-08.jpg | Bad-DG-_MaP-87_detail_26-06-08.jpg |  | - |  | Asbest | Asbest: Widerlegt
MaP-88 | Einzelprobe | VM-4 | Verputz | Wand |  | Bad | DG |  |  |  | 08.6.2026 - 15:43 | Pascal Kallen |  |  | Bad-DG-_MaP-88_26-06-08.jpg | Bad-DG-_MaP-88_detail_26-06-08.jpg |  | - |  | Asbest | Asbest: Widerlegt
MaP-89 | Einzelprobe | VM-3 | Fliesenkleber | Wand |  | Bad | DG |  |  |  | 08.6.2026 - 15:45 | Pascal Kallen |  |  | Bad-DG-_MaP-89_26-06-08.jpg | Bad-DG-_MaP-89_detail_26-06-08.jpg | 75 | m² |  | Asbest | Asbest: Widerlegt
MaP-90 | Einzelprobe | VM-34 | Spritzmassen | Träger Brandschutz |  | Gang | 3.OG |  |  |  | 08.6.2026 - 15:48 | Pascal Kallen |  |  | Gang -3.OG-_MaP-90_26-06-08.jpg | Gang -3.OG-_MaP-90_detail_26-06-08.jpg |  | - |  | Asbest | Asbest: Widerlegt
MaP-91 | Einzelprobe | VM-1 | Fliesenkleber | Boden |  | Waschküche Wohnung | 3.OG |  |  |  | 08.6.2026 - 16:10 | Pascal Kallen |  |  | Waschküche Wohnung-3.OG-_MaP-91_26-06-08.jpg | Waschküche Wohnung-3.OG-_MaP-91_detail_26-06-08.jpg |  | - |  | Asbest | Asbest: Widerlegt
MaP-92 | Einzelprobe | VM-4 | Verputz | Wand |  | Waschküche Wohnung | 3.OG |  |  |  | 08.6.2026 - 16:12 | Pascal Kallen |  |  | Waschküche Wohnung-3.OG-_MaP-92_26-06-08.jpg | Waschküche Wohnung-3.OG-_MaP-92_detail_26-06-08.jpg |  | - |  | Asbest | Asbest: Widerlegt
MaP-93 | Einzelprobe | VM-5 | Verputz | Decke |  | Waschküche Wohnung | 3.OG |  |  |  | 08.6.2026 - 16:12 | Pascal Kallen |  |  | Waschküche Wohnung-3.OG-_MaP-93_26-06-08.jpg | Waschküche Wohnung-3.OG-_MaP-93_detail_26-06-08.jpg |  | - |  | Asbest | Asbest: Widerlegt | 80 | % | 100 | % | 0 | -
MaP-94 | Einzelprobe | VM-4 | Verputz | Wand |  | Wohnung | 3.OG |  |  |  | 08.6.2026 - 16:15 | Pascal Kallen |  |  | Wohnung-3.OG-_MaP-94_26-06-08.jpg | Wohnung-3.OG-_MaP-94_detail_26-06-08.jpg |  | - |  | Asbest | Asbest: Widerlegt
MaP-95 | Einzelprobe | VM-5 | Verputz | Decke |  | Wohnung | 3.OG |  |  |  | 08.6.2026 - 16:17 | Pascal Kallen |  |  | Wohnung-3.OG-_MaP-95_26-06-08.jpg | Wohnung-3.OG-_MaP-95_detail_26-06-08.jpg |  | - |  | Asbest | Asbest: Widerlegt | 80 | % | 100 | % | 0 | -
MaP-96 | Einzelprobe | VM-4 | Verputz | Wand |  | Küche Wohnung | 3.OG |  |  |  | 08.6.2026 - 16:17 | Pascal Kallen |  |  | Küche Wohnung-3.OG-_MaP-96_26-06-08.jpg | Küche Wohnung-3.OG-_MaP-96_detail_26-06-08.jpg |  | - |  | Asbest | Asbest: Widerlegt
MaP-97 | Einzelprobe | VM-5 | Verputz | Decke |  | Küche Wohnung | 3.OG |  |  |  | 08.6.2026 - 16:18 | Pascal Kallen |  |  | Küche Wohnung-3.OG-_MaP-97_26-06-08.jpg | Küche Wohnung-3.OG-_MaP-97_detail_26-06-08.jpg |  | - |  | Asbest | Asbest: Widerlegt | 80 | % | 100 | % | 0 | -
MaP-98 | Einzelprobe | VM-3 | Fliesenkleber | Wand |  | Küche Wohnung | 3.OG |  |  |  | 08.6.2026 - 16:19 | Pascal Kallen |  |  | Küche Wohnung-3.OG-_MaP-98_26-06-08.jpg | Küche Wohnung-3.OG-_MaP-98_detail_26-06-08.jpg |  | - |  | Asbest | Asbest: Widerlegt
MaP-99 | Einzelprobe | VM-1 | Fliesenkleber | Boden |  | Küche Wohnung | 3.OG |  |  |  | 08.6.2026 - 16:19 | Pascal Kallen |  |  | Küche Wohnung-3.OG-_MaP-99_26-06-08.jpg | Küche Wohnung-3.OG-_MaP-99_detail_26-06-08.jpg |  | - |  | Asbest | Asbest: Widerlegt
MaP-100 | Einzelprobe | VM-3 | Fliesenkleber | Wand |  | Wohnzimmer | 3.OG |  |  |  | 08.6.2026 - 16:21 | Pascal Kallen |  |  | Wohnzimmer -3.OG-_MaP-100_26-06-08.jpg | Wohnzimmer -3.OG-_MaP-100_detail_26-06-08.jpg |  | - |  | Asbest | Asbest: Widerlegt
MaP-101 | Einzelprobe | VM-17 | Verputz | Fassade |  | Fassade | UG-DG |  |  |  | 08.6.2026 - 16:55 | Pascal Kallen |  |  | Fassade-UG-DG-_MaP-101_26-06-08.jpg | Fassade-UG-DG-_MaP-101_detail_26-06-08.jpg |  | - |  | Asbest | Asbest: Widerlegt
VB-1 | Visueller Befund | VM-23 | Einbau nach 1990 | Boden/Wände/Decke |  | Toilette | UG |  |  |  | 08.6.2026 - 10:39 | Pascal Kallen |  |  | Toilette -UG-_VB-1_26-06-08.jpg | Toilette -UG-_VB-1_detail_26-06-08.jpg |  | - |  | Asbest | Asbest: Widerlegt
VB-2 | Visueller Befund | VM-25 | divers | Elektrokasten |  | Elektroverteilung | UG |  |  |  | 08.6.2026 - 10:47 | Pascal Kallen |  |  | Elektroverteilung-UG-_VB-2_26-06-08.jpg | Elektroverteilung-UG-_VB-2_detail_26-06-08.jpg |  | - |  | Asbest | Asbest: Widerlegt
VB-3 | Visueller Befund | VM-26 | LAP | Brandschutz hinter Leuchtmittel |  | Bowlingbahn | UG |  |  |  | 08.6.2026 - 10:50 | Pascal Kallen |  |  | Bowlingbahn-UG-_VB-3_26-06-08.jpg | Bowlingbahn-UG-_VB-3_detail_26-06-08.jpg | 13 | Stück |  | Asbest | Asbest: Bestätigt
VB-4 | Visueller Befund | VM-22 | Antidröhnbeschichtung | Waschbecken |  | Bar | UG |  |  |  | 08.6.2026 - 11:01 | Pascal Kallen |  |  | Bar-UG-_VB-4_26-06-08.jpg | Bar-UG-_VB-4_detail_26-06-08.jpg |  | - |  | Asbest | Asbest: Bestätigt
VB-5 | Visueller Befund | VM-29 | Flachdichtung | Anschlüsse Heizsystem |  | Tankraum | UG |  |  |  | 08.6.2026 - 11:09 | Pascal Kallen |  |  | Tankraum-UG-_VB-5_26-06-08.jpg | Tankraum-UG-_VB-5_detail_26-06-08.jpg | 15 | Stück |  | Asbest | Asbest: Bestätigt | 20 | % | 0 | % | 3 | Stück
VB-6 | Visueller Befund | VM-36 | Faserzement | Fallrohr |  | Keller | UG |  |  |  | 08.6.2026 - 11:23 | Pascal Kallen |  |  | Keller-UG-_VB-6_26-06-08.jpg |  |  | - |  | Asbest | Asbest: Widerlegt
VB-7 | Visueller Befund | VM-31 | Faserzement | senkrechte Trennwände, lose montiert |  | Weinkeller | UG |  |  |  | 08.6.2026 - 11:26 | Pascal Kallen |  |  | Weinkeller-UG-_VB-7_26-06-08.jpg | Weinkeller-UG-_VB-7_detail_26-06-08.jpg | 25 | Stück |  | Asbest | Asbest: Bestätigt | 80 | % | 0 | % | 20 | Stück
VB-8 | Visueller Befund | VM-35 | Konstruktions-und Verkleidungsholz | Sämtliche Holzbauteile |  | Dachstock | DG |  |  |  | 08.6.2026 - 11:43 | Pascal Kallen |  |  | Dachstock-DG-_VB-8_26-06-08.jpg | Dachstock-DG-_VB-8_detail_26-06-08.jpg |  | - |  | Holzschutzmittel | Holzschutzmittel : Ungeklärt
VB-9 | Visueller Befund | VM-33 | Faserzement | Abdeckung |  | Balkon | 1.OG |  |  |  | 08.6.2026 - 14:51 | Pascal Kallen |  |  | Balkon-1.OG-_VB-9_26-06-08.jpg | Balkon-1.OG-_VB-9_detail_26-06-08.jpg |  | - |  | Asbest | Asbest: Bestätigt
VB-10 | Visueller Befund | VM-3 | Fliesenkleber | Wand |  | Wohnzimmer | 3.OG |  |  |  | 08.6.2026 - 16:22 | Pascal Kallen |  |  | Wohnzimmer -3.OG-_VB-10_26-06-08.jpg | Wohnzimmer -3.OG-_VB-10_detail_26-06-08.jpg |  | - |  | Asbest | Asbest: Widerlegt