## Report
Bezeichnung Befund | Art | Verdachtsmoment | Material | Zugehöriges Bauteil | Farbe | Gebäude/Bereich | Stockwerk/Ebene | Raum/Teilbereich | Bemerkung Probe/Befund | Bemerkung Verdachtsmoment | Erfassungszeitpunkt | Probenehmer | Überblick | Detail | Dateiname Überblick | Dateiname Detail | Menge | Einheit | Mischprobe | Verdacht | Einstufung | Angenommene Trefferwahrscheinlichkeit | Einheit | Aussagesicherheit | Einheit | Risikomenge | Einheit | Begründung | Ergebnis Analytik | Bewertung | Aufgabe | Referenzkarte | X-Koordinate | Y-Koordinate
MaP-1 | Einzelprobe | VM-1 | Plattenkleber | Wand |  | Küche | 1. OG | Wand |  |  | 09.6.2026 - 08:19 | Claudio Tavella |  |  | Küche -1. OG -Wand _MaP-1_26-06-09.jpg | Küche -1. OG -Wand _MaP-1_detail_26-06-09.jpg |  | - |  | Asbest | Asbest: Widerlegt
MaP-2 | Einzelprobe | VM-2 | Putz | Wand |  | Küche / Wohnzimmer/ Gang | 1. OG | Wand |  |  | 09.6.2026 - 08:20 | Claudio Tavella |  |  | Küche - Wohnzimme...-1. OG -Wand _MaP-2_26-06-09.jpg | Küche - Wohnzimme...-1. OG -Wand _MaP-2_detail_26-06-09.jpg |  | - |  | Asbest | Asbest: Widerlegt
MaP-3 | Einzelprobe | VM-3 | Putz | Decke |  | Küche / Wohnzimmer/ Gang | 1. OG | Decke |  |  | 09.6.2026 - 08:23 | Claudio Tavella |  |  | Küche - Wohnzimme...-1. OG -Decke _MaP-3_26-06-09.jpg | Küche - Wohnzimme...-1. OG -Decke _MaP-3_detail_26-06-09.jpg |  | - |  | Asbest | Asbest: Widerlegt
MaP-4 | Einzelprobe | VM-4 | Plattenkleber | Boden |  | WC | 1. OG | Boden |  |  | 09.6.2026 - 08:31 | Claudio Tavella |  |  | WC -1. OG -Boden _MaP-4_26-06-09.jpg | WC -1. OG -Boden _MaP-4_detail_26-06-09.jpg |  | - |  | Asbest | Asbest: Widerlegt
MaP-5 | Einzelprobe | VM-2 | Putz | Wand |  | WC | 1. OG | Wand |  |  | 09.6.2026 - 08:32 | Claudio Tavella |  |  | WC -1. OG -Wand _MaP-5_26-06-09.jpg | WC -1. OG -Wand _MaP-5_detail_26-06-09.jpg |  | - |  | Asbest | Asbest: Widerlegt
MaP-6 | Einzelprobe | VM-1 | Plattenkleber | Wand |  | WC | 1. OG | Wand |  |  | 09.6.2026 - 08:33 | Claudio Tavella |  |  | WC -1. OG -Wand _MaP-6_26-06-09.jpg | WC -1. OG -Wand _MaP-6_detail_26-06-09.jpg |  | - |  | Asbest | Asbest: Widerlegt
MaP-7 | Einzelprobe | VM-3 | Putz | Decke |  | WC | 1. OG | Decke |  |  | 09.6.2026 - 08:33 | Claudio Tavella |  |  | WC -1. OG -Decke _MaP-7_26-06-09.jpg | WC -1. OG -Decke _MaP-7_detail_26-06-09.jpg |  | - |  | Asbest | Asbest: Widerlegt
MaP-8 | Einzelprobe | VM-2 | Putz | Wand |  | Schlafzimmer | 1. OG | Wand |  |  | 09.6.2026 - 08:43 | Claudio Tavella |  |  | Schlafzimmer -1. OG -Wand _MaP-8_26-06-09.jpg | Schlafzimmer -1. OG -Wand _MaP-8_detail_26-06-09.jpg |  | - |  | Asbest | Asbest: Widerlegt
MaP-9 | Einzelprobe | VM-3 | Putz | Decke |  | Schlafzimmer | 1. OG | Decke |  |  | 09.6.2026 - 08:44 | Claudio Tavella |  |  | Schlafzimmer -1. OG -Decke _MaP-9_26-06-09.jpg | Schlafzimmer -1. OG -Decke _MaP-9_detail_26-06-09.jpg |  | - |  | Asbest | Asbest: Widerlegt
MaP-10 | Einzelprobe | VM-1 | Plattenkleber | Wand |  | Bad | 1. OG | Wand |  |  | 09.6.2026 - 08:58 | Claudio Tavella |  |  | Bad -1. OG -Wand _MaP-10_26-06-09.jpg | Bad -1. OG -Wand _MaP-10_detail_26-06-09.jpg |  | - |  | Asbest | Asbest: Widerlegt
MaP-11 | Einzelprobe | VM-2 | Putz | Wand |  | Bad | 1. OG | Wand |  |  | 09.6.2026 - 08:59 | Claudio Tavella |  |  | Bad -1. OG -Wand _MaP-11_26-06-09.jpg | Bad -1. OG -Wand _MaP-11_detail_26-06-09.jpg |  | - |  | Asbest | Asbest: Widerlegt
MaP-12 | Einzelprobe | VM-3 | Putz | Decke |  | Bad | 1. OG | Decke |  |  | 09.6.2026 - 09:01 | Claudio Tavella |  |  | Bad -1. OG -Decke _MaP-12_26-06-09.jpg | Bad -1. OG -Decke _MaP-12_detail_26-06-09.jpg |  | - |  | Asbest | Asbest: Widerlegt
MaP-13 | Einzelprobe | VM-4 | Plattenkleber | Boden |  | Bad | 1. OG | Boden |  |  | 09.6.2026 - 09:01 | Claudio Tavella |  |  | Bad -1. OG -Boden _MaP-13_26-06-09.jpg | Bad -1. OG -Boden _MaP-13_detail_26-06-09.jpg |  | - |  | Asbest | Asbest: Widerlegt