## Report
Bezeichnung Befund | Art | Verdachtsmoment | Material | Zugehöriges Bauteil | Farbe | Gebäude/Bereich | Stockwerk/Ebene | Raum/Teilbereich | Bemerkung Probe/Befund | Bemerkung Verdachtsmoment | Erfassungszeitpunkt | Probenehmer | Überblick | Detail | Dateiname Überblick | Dateiname Detail | Menge | Einheit | Mischprobe | Verdacht | Einstufung | Angenommene Trefferwahrscheinlichkeit | Einheit | Aussagesicherheit | Einheit | Risikomenge | Einheit | Begründung | Ergebnis Analytik | Bewertung | Aufgabe | Referenzkarte | X-Koordinate | Y-Koordinate
MaP-1 | Einzelprobe | VM-8 | spezielle Anstrich-, Beschichtungsstoffe | Boden |  | Waschraum | UG | Boden |  |  | 08.6.2026 - 15:11 | Daniel Santiago |  |  | Waschraum-UG-Boden_MaP-1_26-06-08.jpg | Waschraum-UG-Boden_MaP-1_detail_26-06-08.jpg |  | - |  | PCB | PCB: Widerlegt
MaP-2 | Einzelprobe | VM-4 | Verputz | Wand |  | Waschraum | UG | Wand |  |  | 08.6.2026 - 15:22 | Daniel Santiago |  |  | Waschraum-UG-Wand_MaP-2_26-06-08.jpg | Waschraum-UG-Wand_MaP-2_detail_26-06-08.jpg |  | - |  | Asbest | Asbest: Widerlegt
MaP-3 | Einzelprobe | VM-4 | Verputz | Wand |  | Treppenhaus | UG-EG | Wand |  |  | 08.6.2026 - 15:39 | Daniel Santiago |  |  | Treppenhaus -UG-EG-Wand_MaP-3_26-06-08.jpg | Treppenhaus -UG-EG-Wand_MaP-3_detail_26-06-08.jpg |  | - |  | Asbest | Asbest: Widerlegt
MaP-4 | Einzelprobe | VM-5 | Verputz | Decke |  | Treppenhaus | UG-EG | Decke |  |  | 08.6.2026 - 15:41 | Daniel Santiago |  |  | Treppenhaus -UG-EG-Decke_MaP-4_26-06-08.jpg | Treppenhaus -UG-EG-Decke_MaP-4_detail_26-06-08.jpg |  | - |  | Asbest | Asbest: Widerlegt
MaP-5 | Einzelprobe | VM-4 | Verputz | Wand |  | Gang | EG | Wand |  |  | 08.6.2026 - 15:46 | Daniel Santiago |  |  | Gang-EG-Wand_MaP-5_26-06-08.jpg | Gang-EG-Wand_MaP-5_detail_26-06-08.jpg |  | - |  | Asbest | Asbest: Widerlegt
MaP-6 | Einzelprobe | VM-7 | Cushion Vinyl | Boden |  | WC | EG | Boden | Mit gelblichen Kleber |  | 08.6.2026 - 15:56 | Daniel Santiago |  |  | WC-EG-Boden_MaP-6_26-06-08.jpg | WC-EG-Boden_MaP-6_detail_26-06-08.jpg |  | - |  | Asbest | Asbest: Widerlegt
MaP-7 | Einzelprobe | VM-23 | Klebstoffe | Wand |  | WC | EG | Wand |  | Mit gelblichen Kleber | 08.6.2026 - 15:58 | Daniel Santiago |  |  | WC-EG-Wand_MaP-7_26-06-08.jpg | WC-EG-Wand_MaP-7_detail_26-06-08.jpg |  | - |  | Asbest | Asbest: Widerlegt
MaP-8 | Einzelprobe | VM-4 | Verputz | Wand |  | WC | EG | Wand |  |  | 08.6.2026 - 16:00 | Daniel Santiago |  |  | WC-EG-Wand_MaP-8_26-06-08.jpg | WC-EG-Wand_MaP-8_detail_26-06-08.jpg |  | - |  | Asbest | Asbest: Widerlegt
MaP-9 | Einzelprobe | VM-1 | Fliesenkleber | Boden |  | Gang/ Wohnzimmer | EG | Boden |  |  | 08.6.2026 - 16:11 | Daniel Santiago |  |  | Gang- Wohnzimmer -EG-Boden_MaP-9_26-06-08.jpg | Gang- Wohnzimmer -EG-Boden_MaP-9_detail_26-06-08.jpg |  | - |  | Asbest | Asbest: Widerlegt
MaP-10 | Einzelprobe | VM-4 | Verputz | Wand |  | Wohnzimmer | EG | Wand |  |  | 08.6.2026 - 16:13 | Daniel Santiago |  |  | Wohnzimmer -EG-Wand_MaP-10_26-06-08.jpg | Wohnzimmer -EG-Wand_MaP-10_detail_26-06-08.jpg |  | - |  | Asbest | Asbest: Widerlegt
MaP-11 | Einzelprobe | VM-5 | Verputz | Decke |  | Wohnzimmer | EG | Decke |  |  | 08.6.2026 - 16:14 | Daniel Santiago |  |  | Wohnzimmer -EG-Decke_MaP-11_26-06-08.jpg | Wohnzimmer -EG-Decke_MaP-11_detail_26-06-08.jpg |  | - |  | Asbest | Asbest: Widerlegt
MaP-12 | Einzelprobe | VM-4 | Verputz | Wand |  | Küche | EG | Wand |  |  | 08.6.2026 - 16:25 | Daniel Santiago |  |  | Küche -EG-Wand_MaP-12_26-06-08.jpg | Küche -EG-Wand_MaP-12_detail_26-06-08.jpg |  | - |  | Asbest | Asbest: Widerlegt
MaP-13 | Einzelprobe | VM-5 | Verputz | Decke |  | Küche | EG | Decke |  |  | 08.6.2026 - 16:26 | Daniel Santiago |  |  | Küche -EG-Decke_MaP-13_26-06-08.jpg | Küche -EG-Decke_MaP-13_detail_26-06-08.jpg |  | - |  | Asbest | Asbest: Widerlegt
MaP-14 | Einzelprobe | VM-24 | Klebstoffe | Boden |  | Schlafzimmer | EG | Boden |  |  | 08.6.2026 - 16:34 | Daniel Santiago |  |  | Schlafzimmer -EG-Boden_MaP-14_26-06-08.jpg | Schlafzimmer -EG-Boden_MaP-14_detail_26-06-08.jpg |  | - |  | Asbest | Asbest: Widerlegt
MaP-15 | Einzelprobe | VM-4 | Verputz | Wand |  | Schlafzimmer | EG | Wand |  |  | 08.6.2026 - 16:35 | Daniel Santiago |  |  | Schlafzimmer -EG-Wand_MaP-15_26-06-08.jpg | Schlafzimmer -EG-Wand_MaP-15_detail_26-06-08.jpg |  | - |  | Asbest | Asbest: Widerlegt
MaP-16 | Einzelprobe | VM-5 | Verputz | Decke |  | Schlafzimmer | EG | Decke |  |  | 08.6.2026 - 16:36 | Daniel Santiago |  |  | Schlafzimmer -EG-Decke_MaP-16_26-06-08.jpg | Schlafzimmer -EG-Decke_MaP-16_detail_26-06-08.jpg |  | - |  | Asbest | Asbest: Widerlegt
MaP-17 | Einzelprobe | VM-17 | Verputz | Fassade |  | Fassade | UG-DG | Wand |  |  | 08.6.2026 - 16:44 | Daniel Santiago |  |  | Fassade -UG-DG -Wand_MaP-17_26-06-08.jpg | Fassade -UG-DG -Wand_MaP-17_detail_26-06-08.jpg |  | - |  | Asbest | Asbest: Widerlegt
VB-1 | Visueller Befund | VM-22 | Flachdichtung | Öltank |  | Öltank | UG | Tank-Raum |  |  | 08.6.2026 - 15:17 | Daniel Santiago |  |  | Öltank -UG-Tank-Raum_VB-1_26-06-08.jpg | Öltank -UG-Tank-Raum_VB-1_detail_26-06-08.jpg | 1 | Stück |  | Asbest | Asbest: Bestätigt | 20 | % | 0 | % | 0.2 | Stück