## Report
Bezeichnung Befund | Art | Verdachtsmoment | Material | Zugehöriges Bauteil | Farbe | Gebäude/Bereich | Stockwerk/Ebene | Raum/Teilbereich | Bemerkung Probe/Befund | Bemerkung Verdachtsmoment | Erfassungszeitpunkt | Probenehmer | Überblick | Detail | Dateiname Überblick | Dateiname Detail | Menge | Einheit | Mischprobe | Verdacht | Einstufung | Angenommene Trefferwahrscheinlichkeit | Einheit | Aussagesicherheit | Einheit | Risikomenge | Einheit | Begründung | Ergebnis Analytik | Bewertung | Aufgabe | Referenzkarte | X-Koordinate | Y-Koordinate
MaP-1 | Einzelprobe | VM-1 | Putz | Wand |  | Schlafzimmer | EG | Wand |  |  | 10.6.2026 - 14:36 | Claudio Tavella |  |  | Schlafzimmer -EG -Wand _MaP-1_26-06-10.jpg | Schlafzimmer -EG -Wand _MaP-1_detail_26-06-10.jpg |  | - |  | Asbest | Asbest: Widerlegt
MaP-2 | Einzelprobe | VM-2 | Putz | Decke |  | Schlafzimmer | EG | Decke |  |  | 10.6.2026 - 14:38 | Claudio Tavella |  |  | Schlafzimmer -EG -Decke _MaP-2_26-06-10.jpg | Schlafzimmer -EG -Decke _MaP-2_detail_26-06-10.jpg |  | - |  | Asbest | Asbest: Widerlegt
MaP-3 | Einzelprobe | VM-1 | Putz | Wand |  | Gang / Treppenhaus / Küche | EG/ UG | Wand |  |  | 10.6.2026 - 14:40 | Claudio Tavella |  |  | Gang - Treppenhau...-EG- UG -Wand _MaP-3_26-06-10.jpg | Gang - Treppenhau...-EG- UG -Wand _MaP-3_detail_26-06-10.jpg |  | - |  | Asbest | Asbest: Widerlegt
MaP-4 | Einzelprobe | VM-2 | Putz | Decke |  | Gang / Treppenhaus / Küche | EG/ UG | Decke |  |  | 10.6.2026 - 14:42 | Claudio Tavella |  |  | Gang - Treppenhau...-EG- UG -Decke _MaP-4_26-06-10.jpg | Gang - Treppenhau...-EG- UG -Decke _MaP-4_detail_26-06-10.jpg |  | - |  | Asbest | Asbest: Widerlegt
MaP-5 | Einzelprobe | VM-4 | Plattenkleber | Boden |  | Bad | EG | Boden |  |  | 10.6.2026 - 14:49 | Claudio Tavella |  |  | Bad -EG -Boden _MaP-5_26-06-10.jpg | Bad -EG -Boden _MaP-5_detail_26-06-10.jpg |  | - |  | Asbest | Asbest: Widerlegt
MaP-6 | Einzelprobe | VM-5 | Plattenkleber | Wand |  | Bad | EG | Wand |  |  | 10.6.2026 - 14:50 | Claudio Tavella |  |  | Bad -EG -Wand _MaP-6_26-06-10.jpg | Bad -EG -Wand _MaP-6_detail_26-06-10.jpg |  | - |  | Asbest | Asbest: Bestätigt
MaP-7 | Einzelprobe | VM-2 | Putz | Decke |  | Bad | EG | Decke |  |  | 10.6.2026 - 14:50 | Claudio Tavella |  |  | Bad -EG -Decke _MaP-7_26-06-10.jpg | Bad -EG -Decke _MaP-7_detail_26-06-10.jpg |  | - |  | Asbest | Asbest: Widerlegt
MaP-8 | Einzelprobe | VM-8 | Plattenkleber | Boden |  | Dusche | EG | Boden |  |  | 10.6.2026 - 14:54 | Claudio Tavella |  |  | Dusche -EG-Boden _MaP-8_26-06-10.jpg | Dusche -EG-Boden _MaP-8_detail_26-06-10.jpg |  | - |  | Asbest | Asbest: Bestätigt
MaP-9 | Einzelprobe | VM-9 | Plattenkleber | Wand |  | Dusche | EG | Wand |  |  | 10.6.2026 - 14:54 | Claudio Tavella |  |  | Dusche -EG-Wand _MaP-9_26-06-10.jpg | Dusche -EG-Wand _MaP-9_detail_26-06-10.jpg |  | - |  | Asbest | Asbest: Widerlegt
MaP-10 | Einzelprobe | VM-2 | Putz | Decke |  | Dusche | EG | Decke |  |  | 10.6.2026 - 14:54 | Claudio Tavella |  |  | Dusche -EG-Decke _MaP-10_26-06-10.jpg | Dusche -EG-Decke _MaP-10_detail_26-06-10.jpg |  | - |  | Asbest | Asbest: Widerlegt
MaP-11 | Einzelprobe | VM-1 | Putz | Wand |  | Wohnzimmer | EG | Wand |  |  | 10.6.2026 - 15:15 | Claudio Tavella |  |  | Wohnzimmer -EG -Wand _MaP-11_26-06-10.jpg | Wohnzimmer -EG -Wand _MaP-11_detail_26-06-10.jpg |  | - |  | Asbest | Asbest: Widerlegt
MaP-12 | Einzelprobe | VM-4 | Plattenkleber | Boden |  | Waschküche | UG | Boden |  |  | 10.6.2026 - 15:17 | Claudio Tavella |  |  | Waschküche -UG -Boden _MaP-12_26-06-10.jpg | Waschküche -UG -Boden _MaP-12_detail_26-06-10.jpg |  | - |  | Asbest | Asbest: Widerlegt
MaP-13 | Einzelprobe | VM-1 | Putz | Wand |  | Schlafzimmer | UG | Wand |  |  | 10.6.2026 - 15:22 | Claudio Tavella |  |  | Schlafzimmer -UG-Wand _MaP-13_26-06-10.jpg | Schlafzimmer -UG-Wand _MaP-13_detail_26-06-10.jpg |  | - |  | Asbest | Asbest: Widerlegt
MaP-14 | Einzelprobe | VM-2 | Putz | Decke |  | Schlafzimmer | UG | Decke |  |  | 10.6.2026 - 15:24 | Claudio Tavella |  |  | Schlafzimmer -UG-Decke _MaP-14_26-06-10.jpg | Schlafzimmer -UG-Decke _MaP-14_detail_26-06-10.jpg |  | - |  | Asbest | Asbest: Widerlegt
VB-1 | Visueller Befund | VM-7 | Faserzement | Fallrohr |  | gesamtes Haus | UG/ EG | Fallrohr |  |  | 10.6.2026 - 15:05 | Claudio Tavella |  |  | gesamtes Haus -UG- EG -Fallrohr _VB-1_26-06-10.jpg | gesamtes Haus -UG- EG -Fallrohr _VB-1_detail_26-06-10.jpg |  | - |  | Asbest | Asbest: Widerlegt