## Report
Bezeichnung Befund | Art | Verdachtsmoment | Material | Zugehöriges Bauteil | Farbe | Gebäude/Bereich | Stockwerk/Ebene | Raum/Teilbereich | Bemerkung Probe/Befund | Bemerkung Verdachtsmoment | Erfassungszeitpunkt | Probenehmer | Überblick | Detail | Dateiname Überblick | Dateiname Detail | Menge | Einheit | Mischprobe | Verdacht | Einstufung | Angenommene Trefferwahrscheinlichkeit | Einheit | Aussagesicherheit | Einheit | Risikomenge | Einheit | Begründung | Ergebnis Analytik | Bewertung | Aufgabe | Referenzkarte | X-Koordinate | Y-Koordinate
MaP-1 | Einzelprobe | VM-1 | Fliesenkleber | Wand |  | Hallenbad | EG | Wand | Fliesenkleber Grau |  | 15.6.2026 - 12:44 | Daniel Santiago |  |  | Hallenbad -EG-Wand _MaP-1_26-06-15.jpg | Hallenbad -EG-Wand _MaP-1_detail_26-06-15.jpg |  | - |  | Asbest | Asbest: Widerlegt
MaP-2 | Einzelprobe | VM-1 | Fliesenkleber | Wand |  | Hallenbad | EG | Wand | Fliesenkleber Weiss |  | 15.6.2026 - 12:49 | Daniel Santiago |  |  | Hallenbad -EG-Wand _MaP-2_26-06-15.jpg | Hallenbad -EG-Wand _MaP-2_detail_26-06-15.jpg |  | - |  | Asbest | Asbest: Widerlegt