## Report
Bezeichnung Befund | Art | Verdachtsmoment | Material | Zugehöriges Bauteil | Farbe | Gebäude/Bereich | Stockwerk/Ebene | Raum/Teilbereich | Bemerkung Probe/Befund | Bemerkung Verdachtsmoment | Erfassungszeitpunkt | Probenehmer | Überblick | Detail | Dateiname Überblick | Dateiname Detail | Menge | Einheit | Mischprobe | Verdacht | Einstufung | Angenommene Trefferwahrscheinlichkeit | Einheit | Aussagesicherheit | Einheit | Risikomenge | Einheit | Begründung | Ergebnis Analytik | Bewertung | Aufgabe | Referenzkarte | X-Koordinate | Y-Koordinate
MaP-1 | Einzelprobe | VM-1 | Verputz | Wand |  | Luftschutzkeller | UG | Wand |  |  | 18.6.2026 - 09:41 | Daniel Santiago |  |  | Luftschutzkeller -UG-Wand_MaP-1_26-06-18.jpg | Luftschutzkeller -UG-Wand_MaP-1_detail_26-06-18.jpg |  | - |  | Asbest | Asbest: Nicht eingestuft
MaP-2 | Einzelprobe | VM-2 | Verputz | Decke |  | Luftschutzkeller | UG | Decke |  |  | 18.6.2026 - 09:42 | Daniel Santiago |  |  | Luftschutzkeller -UG-Decke_MaP-2_26-06-18.jpg | Luftschutzkeller -UG-Decke_MaP-2_detail_26-06-18.jpg |  | - |  | Asbest | Asbest: Nicht eingestuft
MaP-3 | Einzelprobe | VM-1 | Verputz | Wand |  | Keller | UG | Wand |  |  | 18.6.2026 - 09:48 | Daniel Santiago |  |  | Keller -UG-Wand _MaP-3_26-06-18.jpg | Keller -UG-Wand _MaP-3_detail_26-06-18.jpg |  | - |  | Asbest | Asbest: Nicht eingestuft
MaP-4 | Einzelprobe | VM-4 | Fliesenkleber | Wand |  | Waschküche | UG | Wand |  |  | 18.6.2026 - 09:54 | Daniel Santiago |  |  | Waschküche -UG-Wand_MaP-4_26-06-18.jpg | Waschküche -UG-Wand_MaP-4_detail_26-06-18.jpg |  | - |  | Asbest | Asbest: Nicht eingestuft
MaP-5 | Einzelprobe | VM-1 | Verputz | Wand |  | Gang/ Treppenhaus | EG-UG | Wand |  |  | 18.6.2026 - 10:06 | Daniel Santiago |  |  | Gang- Treppenhaus -EG-UG-Wand_MaP-5_26-06-18.jpg | Gang- Treppenhaus -EG-UG-Wand_MaP-5_detail_26-06-18.jpg |  | - |  | Asbest | Asbest: Nicht eingestuft
MaP-6 | Einzelprobe | VM-1 | Verputz | Wand |  | Wohnzimmer | EG | Wand |  |  | 18.6.2026 - 10:21 | Daniel Santiago |  |  | Wohnzimmer -EG-Wand_MaP-6_26-06-18.jpg | Wohnzimmer -EG-Wand_MaP-6_detail_26-06-18.jpg |  | - |  | Asbest | Asbest: Nicht eingestuft
MaP-7 | Einzelprobe | VM-3 | Fliesenkleber | Boden |  | Wohnzimmer | EG | Cheminée |  |  | 18.6.2026 - 10:31 | Daniel Santiago |  |  | Wohnzimmer -EG-Cheminée _MaP-7_26-06-18.jpg | Wohnzimmer -EG-Cheminée _MaP-7_detail_26-06-18.jpg |  | - |  | Asbest | Asbest: Nicht eingestuft
MaP-8 | Einzelprobe | VM-1 | Verputz | Wand |  | Wohnzimmer | EG | Cheminée |  |  | 18.6.2026 - 10:32 | Daniel Santiago |  |  | Wohnzimmer -EG-Cheminée _MaP-8_26-06-18.jpg | Wohnzimmer -EG-Cheminée _MaP-8_detail_26-06-18.jpg |  | - |  | Asbest | Asbest: Nicht eingestuft
MaP-9 | Einzelprobe | VM-1 | Verputz | Wand |  | Küche | EG | Wand |  |  | 18.6.2026 - 10:43 | Daniel Santiago |  |  | Küche -EG-Wand_MaP-9_26-06-18.jpg | Küche -EG-Wand_MaP-9_detail_26-06-18.jpg |  | - |  | Asbest | Asbest: Nicht eingestuft
MaP-10 | Einzelprobe | VM-4 | Fliesenkleber | Wand |  | Küche | EG | Wand |  |  | 18.6.2026 - 10:44 | Daniel Santiago |  |  | Küche -EG-Wand_MaP-10_26-06-18.jpg | Küche -EG-Wand_MaP-10_detail_26-06-18.jpg |  | - |  | Asbest | Asbest: Nicht eingestuft
MaP-11 | Einzelprobe | VM-1 | Verputz | Wand |  | Gang/ Treppenhaus | EG-OG | Wand |  |  | 18.6.2026 - 10:47 | Daniel Santiago |  |  | Gang- Treppenhaus -EG-OG-Wand _MaP-11_26-06-18.jpg | Gang- Treppenhaus -EG-OG-Wand _MaP-11_detail_26-06-18.jpg |  | - |  | Asbest | Asbest: Nicht eingestuft
MaP-12 | Einzelprobe | VM-1 | Verputz | Wand |  | Schlafzimmer | OG | Wand |  |  | 18.6.2026 - 10:50 | Daniel Santiago |  |  | Schlafzimmer -OG-Wand_MaP-12_26-06-18.jpg | Schlafzimmer -OG-Wand_MaP-12_detail_26-06-18.jpg |  | - |  | Asbest | Asbest: Nicht eingestuft
MaP-13 | Einzelprobe | VM-1 | Verputz | Wand |  | Fassade | EG-DG | Wand |  |  | 18.6.2026 - 11:08 | Daniel Santiago |  |  | Fassade -EG-DG-Wand_MaP-13_26-06-18.jpg | Fassade -EG-DG-Wand_MaP-13_detail_26-06-18.jpg |  | - |  | Asbest | Asbest: Nicht eingestuft
VB-1 | Visueller Befund | VM-5 | Flachdichtung | Boiler |  | Waschküche | UG | Boiler |  | BJ. 04.2025 | 18.6.2026 - 09:55 | Daniel Santiago |  |  | Waschküche -UG-Boiler _VB-1_26-06-18.jpg | Waschküche -UG-Boiler _VB-1_detail_26-06-18.jpg |  | - |  | Asbest | Asbest: Widerlegt
VB-2 | Visueller Befund | VM-6 | Faserzement | Elektrotableau |  | Gang Keller | UG | Elektrotableau |  |  | 18.6.2026 - 09:57 | Daniel Santiago |  |  | Gang Keller -UG-Elektro..._VB-2_26-06-18.jpg | Gang Keller -UG-Elektro..._VB-2_detail_26-06-18.jpg |  | - |  | Asbest | Asbest: Widerlegt
VB-3 | Visueller Befund | VM-7 | Asbest Schnur | Cheminée |  | Wohnzimmer | EG | Cheminée |  |  | 18.6.2026 - 10:33 | Daniel Santiago |  |  | Wohnzimmer -EG-Cheminée _VB-3_26-06-18.jpg | Wohnzimmer -EG-Cheminée _VB-3_detail_26-06-18.jpg |  | - |  | Asbest | Asbest: Ungeklärt
VB-4 | Visueller Befund | VM-10 |  |  |  | Badezimmer | OG | Boden/ Wand/ Decke | Nach 1990 erstellt |  | 18.6.2026 - 10:53 | Daniel Santiago |  |  | Badezimmer -OG-Boden- ..._VB-4_26-06-18.jpg | Badezimmer -OG-Boden- ..._VB-4_detail_26-06-18.jpg |  | - |  | Asbest | Asbest: Widerlegt
VB-5 | Visueller Befund | VM-8 | Faserzement | Fallrohr |  | Estrich | DG | Fallrohr |  |  | 18.6.2026 - 10:55 | Daniel Santiago |  |  | Estrich -DG-Fallrohr _VB-5_26-06-18.jpg | Estrich -DG-Fallrohr _VB-5_detail_26-06-18.jpg |  | - |  | Asbest | Asbest: Widerlegt
VB-6 | Visueller Befund | VM-9 | Faserzement | Unterdach |  | Estrich | DG | Unterdach |  |  | 18.6.2026 - 11:01 | Daniel Santiago |  |  | Estrich -DG-Unterdach _VB-6_26-06-18.jpg | Estrich -DG-Unterdach _VB-6_detail_26-06-18.jpg |  | - |  | Asbest | Asbest: Widerlegt