## Report
Bezeichnung Befund | Art | Verdachtsmoment | Material | Zugehöriges Bauteil | Farbe | Gebäude/Bereich | Stockwerk/Ebene | Raum/Teilbereich | Bemerkung Probe/Befund | Bemerkung Verdachtsmoment | Erfassungszeitpunkt | Probenehmer | Überblick | Detail | Dateiname Überblick | Dateiname Detail | Menge | Einheit | Mischprobe | Verdacht | Einstufung | Angenommene Trefferwahrscheinlichkeit | Einheit | Aussagesicherheit | Einheit | Risikomenge | Einheit | Begründung | Ergebnis Analytik | Bewertung | Aufgabe | Referenzkarte | X-Koordinate | Y-Koordinate
MaP-1 | Einzelprobe | VM-1 | Putz | Wand |  | Treppenhaus | EG -UG | Wand |  |  | 15.6.2026 - 09:45 | Nils Jucker |  |  | Treppenhaus -EG -UG -Wand _MaP-1_26-06-15.jpg | Treppenhaus -EG -UG -Wand _MaP-1_detail_26-06-15.jpg |  | - |  | Asbest | Asbest: Widerlegt
MaP-2 | Einzelprobe | VM-2 | Putz | Decke |  | Treppenhaus | EG -UG | Decke |  |  | 15.6.2026 - 09:53 | Nils Jucker |  |  | Treppenhaus -EG -UG -Decke _MaP-2_26-06-15.jpg | Treppenhaus -EG -UG -Decke _MaP-2_detail_26-06-15.jpg |  | - |  | Asbest | Asbest: Widerlegt