## Report
Bezeichnung Befund | Art | Verdachtsmoment | Material | Zugehöriges Bauteil | Farbe | Gebäude/Bereich | Stockwerk/Ebene | Raum/Teilbereich | Bemerkung Probe/Befund | Bemerkung Verdachtsmoment | Erfassungszeitpunkt | Probenehmer | Überblick | Detail | Dateiname Überblick | Dateiname Detail | Menge | Einheit | Mischprobe | Verdacht | Einstufung | Angenommene Trefferwahrscheinlichkeit | Einheit | Aussagesicherheit | Einheit | Risikomenge | Einheit | Begründung | Ergebnis Analytik | Bewertung | Aufgabe | Referenzkarte | X-Koordinate | Y-Koordinate
MaP-1 | Einzelprobe | VM-4 | Klebstoffe | Teppich |  | Gesamtes Haus | EG-DG | Boden | Gelblichen Teppichkleber |  | 15.6.2026 - 15:15 | Daniel Santiago |  |  | Gesamtes Haus -EG-DG -Boden_MaP-1_26-06-15.jpg | Gesamtes Haus -EG-DG -Boden_MaP-1_detail_26-06-15.jpg |  | - |  | Asbest | Asbest: Widerlegt
MaP-2 | Einzelprobe | VM-5 | Cushion Vinyl | Wand |  | WC/ Dusche | EG | Wand |  |  | 15.6.2026 - 15:18 | Daniel Santiago |  |  | WC- Dusche -EG-Wand_MaP-2_26-06-15.jpg | WC- Dusche -EG-Wand_MaP-2_detail_26-06-15.jpg |  | - |  | Asbest | Asbest: Bestätigt
MaP-3 | Einzelprobe | VM-6 | Verputz | Wand |  | WC/ Dusche | EG | Wand |  |  | 15.6.2026 - 15:20 | Daniel Santiago |  |  | WC- Dusche -EG-Wand_MaP-3_26-06-15.jpg | WC- Dusche -EG-Wand_MaP-3_detail_26-06-15.jpg |  | - |  | Asbest | Asbest: Widerlegt
MaP-4 | Einzelprobe | VM-6 | Verputz | Wand |  | Gang | EG | Wand |  |  | 15.6.2026 - 15:33 | Daniel Santiago |  |  | Gang -EG-Wand _MaP-4_26-06-15.jpg | Gang -EG-Wand _MaP-4_detail_26-06-15.jpg |  | - |  | Asbest | Asbest: Widerlegt
MaP-5 | Einzelprobe | VM-6 | Verputz | Wand |  | Gästezimmer | EG | Wand |  |  | 15.6.2026 - 15:34 | Daniel Santiago |  |  | Gästezimmer -EG-Wand_MaP-5_26-06-15.jpg | Gästezimmer -EG-Wand_MaP-5_detail_26-06-15.jpg |  | - |  | Asbest | Asbest: Widerlegt
MaP-6 | Einzelprobe | VM-7 | Fensterkitt | Fenster |  | Gesamtes Haus | EG-OG | Fenster |  |  | 15.6.2026 - 15:35 | Daniel Santiago |  |  | Gesamtes Haus -EG-OG-Fenster _MaP-6_26-06-15.jpg | Gesamtes Haus -EG-OG-Fenster _MaP-6_detail_26-06-15.jpg | 17 | Stück |  | Asbest | Asbest: Widerlegt
MaP-7 | Einzelprobe | VM-8 | Cushion Vinyl | Boden |  | Küche | EG | Boden |  |  | 15.6.2026 - 16:02 | Daniel Santiago |  |  | Küche -EG-Boden _MaP-7_26-06-15.jpg | Küche -EG-Boden _MaP-7_detail_26-06-15.jpg |  | - |  | Asbest | Asbest: Bestätigt
MaP-8 | Einzelprobe | VM-9 | Fliesenkleber | Wand |  | Küche | EG | Wand |  |  | 15.6.2026 - 16:03 | Daniel Santiago |  |  | Küche -EG-Wand_MaP-8_26-06-15.jpg | Küche -EG-Wand_MaP-8_detail_26-06-15.jpg |  | - |  | Asbest | Asbest: Widerlegt
MaP-9 | Einzelprobe | VM-6 | Verputz | Wand |  | Küche | EG | Wand |  |  | 15.6.2026 - 16:04 | Daniel Santiago |  |  | Küche -EG-Wand_MaP-9_26-06-15.jpg | Küche -EG-Wand_MaP-9_detail_26-06-15.jpg |  | - |  | Asbest | Asbest: Widerlegt
MaP-10 | Einzelprobe | VM-10 | Fliesenkleber | Boden |  | Wohnzimmer | EG | Cheminée/Boden |  |  | 15.6.2026 - 16:05 | Daniel Santiago |  |  | Wohnzimmer -EG-Cheminé..._MaP-10_26-06-15.jpg | Wohnzimmer -EG-Cheminé..._MaP-10_detail_26-06-15.jpg |  | - |  | Asbest | Asbest: Widerlegt
MaP-11 | Einzelprobe | VM-6 | Verputz | Wand |  | Wohnzimmer | EG | Wand |  |  | 15.6.2026 - 16:06 | Daniel Santiago |  |  | Wohnzimmer -EG-Wand_MaP-11_26-06-15.jpg | Wohnzimmer -EG-Wand_MaP-11_detail_26-06-15.jpg |  | - |  | Asbest | Asbest: Widerlegt
MaP-12 | Einzelprobe | VM-6 | Verputz | Wand |  | Treppenhaus | EG-DG | Wand |  |  | 15.6.2026 - 16:31 | Daniel Santiago |  |  | Treppenhaus -EG-DG -Wand_MaP-12_26-06-15.jpg | Treppenhaus -EG-DG -Wand_MaP-12_detail_26-06-15.jpg |  | - |  | Asbest | Asbest: Widerlegt
MaP-13 | Einzelprobe | VM-6 | Verputz | Wand |  | Elternschlafzimmer | DG | Wand |  |  | 15.6.2026 - 16:33 | Daniel Santiago |  |  | Elternschlafzimmer -DG -Wand_MaP-13_26-06-15.jpg | Elternschlafzimmer -DG -Wand_MaP-13_detail_26-06-15.jpg |  | - |  | Asbest | Asbest: Widerlegt
MaP-14 | Einzelprobe | VM-5 | Cushion Vinyl | Wand |  | Badezimmer | DG | Wand |  |  | 15.6.2026 - 16:34 | Daniel Santiago |  |  | Badezimmer -DG-Wand_MaP-14_26-06-15.jpg | Badezimmer -DG-Wand_MaP-14_detail_26-06-15.jpg |  | - |  | Asbest | Asbest: Bestätigt
MaP-15 | Einzelprobe | VM-6 | Verputz | Wand |  | Badezimmer | DG | Wand |  |  | 15.6.2026 - 16:35 | Daniel Santiago |  |  | Badezimmer -DG-Wand_MaP-15_26-06-15.jpg | Badezimmer -DG-Wand_MaP-15_detail_26-06-15.jpg |  | - |  | Asbest | Asbest: Widerlegt
MaP-16 | Einzelprobe | VM-6 | Verputz | Wand |  | Kinder-Schlafzimmer | DG | Wand |  |  | 15.6.2026 - 16:36 | Daniel Santiago |  |  | Kinder-Schlafzimmer -DG-Wand_MaP-16_26-06-15.jpg | Kinder-Schlafzimmer -DG-Wand_MaP-16_detail_26-06-15.jpg |  | - |  | Asbest | Asbest: Widerlegt
MaP-17 | Einzelprobe | VM-6 | Verputz | Wand |  | Fassade | EG | Wand |  |  | 15.6.2026 - 16:44 | Daniel Santiago |  |  | Fassade -EG-Wand _MaP-17_26-06-15.jpg | Fassade -EG-Wand _MaP-17_detail_26-06-15.jpg |  | - |  | Asbest | Asbest: Widerlegt
MaP-18 | Einzelprobe | VM-12 | Faserzement | Dach |  | Dach | DG | Dachabdeckung |  |  | 15.6.2026 - 16:45 | Daniel Santiago |  |  | Dach-DG-Dachabd..._MaP-18_26-06-15.jpg | Dach-DG-Dachabd..._MaP-18_detail_26-06-15.jpg |  | - |  | Asbest | Asbest: Bestätigt
VB-1 | Visueller Befund | VM-1 | Flachdichtung | Öltank |  | Tankraum | UG | Öltank |  |  | 15.6.2026 - 15:08 | Daniel Santiago |  |  | Tankraum -UG-Öltank _VB-1_26-06-15.jpg | Tankraum -UG-Öltank _VB-1_detail_26-06-15.jpg |  | - |  | Asbest | Asbest: Bestätigt
VB-2 | Visueller Befund | VM-2 | Faserzement | Elektrotableau |  | Waschküche | UG | Elektrotableau |  |  | 15.6.2026 - 15:12 | Daniel Santiago |  |  | Waschküche -UG-Elektro..._VB-2_26-06-15.jpg | Waschküche -UG-Elektro..._VB-2_detail_26-06-15.jpg |  | - |  | Asbest | Asbest: Widerlegt
VB-3 | Visueller Befund | VM-3 | Flachdichtung | Boiler |  | Heizungsraum | UG | Boiler |  |  | 15.6.2026 - 15:14 | Daniel Santiago |  |  | Heizungsraum -UG-Boiler _VB-3_26-06-15.jpg | Heizungsraum -UG-Boiler _VB-3_detail_26-06-15.jpg |  | - |  | Asbest | Asbest: Bestätigt
VB-4 | Visueller Befund | VM-11 | Verputz | Decke |  | Gesamtes Haus | EG-DG | Decke |  | Holzdecke | 15.6.2026 - 16:07 | Daniel Santiago |  |  | Gesamtes Haus -EG-DG -Decke_VB-4_26-06-15.jpg | Gesamtes Haus -EG-DG -Decke_VB-4_detail_26-06-15.jpg |  | - |  | Asbest | Asbest: Widerlegt