## Report
Bezeichnung Befund | Art | Verdachtsmoment | Material | Zugehöriges Bauteil | Farbe | Gebäude/Bereich | Stockwerk/Ebene | Raum/Teilbereich | Bemerkung Probe/Befund | Bemerkung Verdachtsmoment | Erfassungszeitpunkt | Probenehmer | Überblick | Detail | Dateiname Überblick | Dateiname Detail | Menge | Einheit | Mischprobe | Verdacht | Einstufung | Angenommene Trefferwahrscheinlichkeit | Einheit | Aussagesicherheit | Einheit | Risikomenge | Einheit | Begründung | Ergebnis Analytik | Bewertung | Aufgabe | Referenzkarte | X-Koordinate | Y-Koordinate
MaP-1 | Einzelprobe | VM-1 | Cushion Vinyl | Boden |  | Werkstatt | UG | Boden | Mit gelblichen Kleber |  | 18.6.2026 - 16:15 | Daniel Santiago |  |  | Werkstatt -UG-Boden_MaP-1_26-06-18.jpg | Werkstatt -UG-Boden_MaP-1_detail_26-06-18.jpg |  | - |  | Asbest | Asbest: Bestätigt
MaP-2 | Einzelprobe | VM-2 | Verputz | Wand |  | Werkstatt | UG | Wand |  |  | 18.6.2026 - 16:20 | Daniel Santiago |  |  | Werkstatt -UG-Wand_MaP-2_26-06-18.jpg | Werkstatt -UG-Wand_MaP-2_detail_26-06-18.jpg |  | - |  | Asbest | Asbest: Widerlegt
MaP-3 | Einzelprobe | VM-3 | Verputz | Decke |  | Werkstatt | UG | Decke |  |  | 18.6.2026 - 16:21 | Daniel Santiago |  |  | Werkstatt -UG-Decke_MaP-3_26-06-18.jpg | Werkstatt -UG-Decke_MaP-3_detail_26-06-18.jpg |  | - |  | Asbest | Asbest: Widerlegt
MaP-4 | Einzelprobe | VM-4 | Fliesenkleber | Boden |  | Eingang | EG | Boden |  |  | 18.6.2026 - 16:28 | Daniel Santiago |  |  | Eingang-EG-Boden_MaP-4_26-06-18.jpg | Eingang-EG-Boden_MaP-4_detail_26-06-18.jpg |  | - |  | Asbest | Asbest: Widerlegt
MaP-5 | Einzelprobe | VM-6 | Verputz | Wand |  | Gang/ Treppenhaus | EG-OG | Wand |  |  | 18.6.2026 - 16:50 | Daniel Santiago |  |  | Gang- Treppenhaus -EG-OG-Wand_MaP-5_26-06-18.jpg | Gang- Treppenhaus -EG-OG-Wand_MaP-5_detail_26-06-18.jpg |  | - |  | Asbest | Asbest: Widerlegt
MaP-6 | Einzelprobe | VM-7 | Verputz | Decke |  | Gang/ Treppenhaus | EG-OG | Decke |  |  | 18.6.2026 - 16:51 | Daniel Santiago |  |  | Gang- Treppenhaus -EG-OG-Decke_MaP-6_26-06-18.jpg | Gang- Treppenhaus -EG-OG-Decke_MaP-6_detail_26-06-18.jpg |  | - |  | Asbest | Asbest: Widerlegt
MaP-7 | Einzelprobe | VM-5 | Fliesenkleber | Boden |  | WC/ Gang/ Küche | EG | Boden |  |  | 18.6.2026 - 16:53 | Daniel Santiago |  |  | WC- Gang- Küche -EG-Boden_MaP-7_26-06-18.jpg | WC- Gang- Küche -EG-Boden_MaP-7_detail_26-06-18.jpg |  | - |  | Asbest | Asbest: Widerlegt
MaP-8 | Einzelprobe | VM-2 | Verputz | Wand |  | WC | EG | Wand |  |  | 18.6.2026 - 16:54 | Daniel Santiago |  |  | WC-EG-Wand_MaP-8_26-06-18.jpg | WC-EG-Wand_MaP-8_detail_26-06-18.jpg |  | - |  | Asbest | Asbest: Widerlegt
MaP-9 | Einzelprobe | VM-13 | Cushion Vinyl | Boden |  | Küche | EG | Boden | Mit gelblichen Kleber |  | 18.6.2026 - 16:57 | Daniel Santiago |  |  | Küche -EG-Boden_MaP-9_26-06-18.jpg | Küche -EG-Boden_MaP-9_detail_26-06-18.jpg |  | - |  | Asbest | Asbest: Widerlegt
MaP-10 | Einzelprobe | VM-8 | Fliesenkleber | Wand |  | Küche | EG | Wand |  |  | 18.6.2026 - 17:01 | Daniel Santiago |  |  | Küche -EG-Wand_MaP-10_26-06-18.jpg | Küche -EG-Wand_MaP-10_detail_26-06-18.jpg |  | - |  | Asbest | Asbest: Widerlegt
MaP-11 | Einzelprobe | VM-2 | Verputz | Wand |  | Küche | EG | Wand |  |  | 18.6.2026 - 17:05 | Daniel Santiago |  |  | Küche -EG-Wand_MaP-11_26-06-18.jpg | Küche -EG-Wand_MaP-11_detail_26-06-18.jpg |  | - |  | Asbest | Asbest: Widerlegt
MaP-12 | Einzelprobe | VM-7 | Verputz | Decke |  | Küche | EG | Decke |  |  | 18.6.2026 - 17:07 | Daniel Santiago |  |  | Küche -EG-Decke_MaP-12_26-06-18.jpg | Küche -EG-Decke_MaP-12_detail_26-06-18.jpg |  | - |  | Asbest | Asbest: Widerlegt
MaP-13 | Einzelprobe | VM-9 | Klebstoffe | Teppichkleber |  | Ganzes Geschoss | EG | Boden | Mit gelblichen Kleber |  | 18.6.2026 - 17:09 | Daniel Santiago |  |  | Ganzes Geschoss -EG-Boden_MaP-13_26-06-18.jpg | Ganzes Geschoss -EG-Boden_MaP-13_detail_26-06-18.jpg |  | - |  | Asbest | Asbest: Widerlegt
MaP-14 | Einzelprobe | VM-2 | Verputz | Wand |  | Wohnzimmer | EG | Wand |  |  | 18.6.2026 - 17:17 | Daniel Santiago |  |  | Wohnzimmer -EG-Wand_MaP-14_26-06-18.jpg | Wohnzimmer -EG-Wand_MaP-14_detail_26-06-18.jpg |  | - |  | Asbest | Asbest: Widerlegt
MaP-15 | Einzelprobe | VM-3 | Verputz | Decke |  | Wohnzimmer | EG | Decke |  |  | 18.6.2026 - 17:18 | Daniel Santiago |  |  | Wohnzimmer -EG-Decke_MaP-15_26-06-18.jpg | Wohnzimmer -EG-Decke_MaP-15_detail_26-06-18.jpg |  | - |  | Asbest | Asbest: Widerlegt
MaP-16 | Einzelprobe | VM-14 | Fliesenkleber | Boden |  | WC | OG | Boden |  |  | 18.6.2026 - 17:26 | Daniel Santiago |  |  | WC-OG-Boden_MaP-16_26-06-18.jpg | WC-OG-Boden_MaP-16_detail_26-06-18.jpg |  | - |  | Asbest | Asbest: Bestätigt
MaP-17 | Einzelprobe | VM-8 | Fliesenkleber | Wand |  | WC | OG | Wand |  |  | 18.6.2026 - 17:27 | Daniel Santiago |  |  | WC-OG-Wand_MaP-17_26-06-18.jpg | WC-OG-Wand_MaP-17_detail_26-06-18.jpg |  | - |  | Asbest | Asbest: Widerlegt
MaP-18 | Einzelprobe | VM-2 | Verputz | Wand |  | WC | OG | Wand/Decke |  |  | 18.6.2026 - 17:28 | Daniel Santiago |  |  | WC-OG-Wand-Decke_MaP-18_26-06-18.jpg | WC-OG-Wand-Decke_MaP-18_detail_26-06-18.jpg |  | - |  | Asbest | Asbest: Widerlegt
MaP-19 | Einzelprobe | VM-15 | Fliesenkleber | Wand |  | Badezimmer | OG | Wand |  |  | 18.6.2026 - 17:31 | Daniel Santiago |  |  | Badezimmer -OG-Wand_MaP-19_26-06-18.jpg | Badezimmer -OG-Wand_MaP-19_detail_26-06-18.jpg |  | - |  | Asbest | Asbest: Bestätigt
MaP-20 | Einzelprobe | VM-2 | Verputz | Wand |  | Badezimmer | OG | Wand |  |  | 18.6.2026 - 17:32 | Daniel Santiago |  |  | Badezimmer -OG-Wand_MaP-20_26-06-18.jpg | Badezimmer -OG-Wand_MaP-20_detail_26-06-18.jpg |  | - |  | Asbest | Asbest: Widerlegt
MaP-21 | Einzelprobe | VM-2 | Verputz | Wand |  | Schlafzimmer | OG | Wand |  |  | 18.6.2026 - 17:37 | Daniel Santiago |  |  | Schlafzimmer -OG-Wand_MaP-21_26-06-18.jpg | Schlafzimmer -OG-Wand_MaP-21_detail_26-06-18.jpg |  | - |  | Asbest | Asbest: Widerlegt
MaP-22 | Einzelprobe | VM-7 | Verputz | Decke |  | Schlafzimmer | OG | Decke |  |  | 18.6.2026 - 17:38 | Daniel Santiago |  |  | Schlafzimmer -OG-Decke_MaP-22_26-06-18.jpg | Schlafzimmer -OG-Decke_MaP-22_detail_26-06-18.jpg |  | - |  | Asbest | Asbest: Widerlegt
MaP-23 | Einzelprobe | VM-2 | Verputz | Wand |  | Gang/ Treppenhaus | OG-DG | Wand |  |  | 18.6.2026 - 17:43 | Daniel Santiago |  |  | Gang- Treppenhaus -OG-DG -Wand_MaP-23_26-06-18.jpg | Gang- Treppenhaus -OG-DG -Wand_MaP-23_detail_26-06-18.jpg |  | - |  | Asbest | Asbest: Widerlegt
MaP-24 | Einzelprobe | VM-7 | Verputz | Decke |  | Gang/ Treppenhaus | OG-DG | Decke |  |  | 18.6.2026 - 17:44 | Daniel Santiago |  |  | Gang- Treppenhaus -OG-DG -Decke_MaP-24_26-06-18.jpg | Gang- Treppenhaus -OG-DG -Decke_MaP-24_detail_26-06-18.jpg |  | - |  | Asbest | Asbest: Widerlegt
MaP-25 | Einzelprobe | VM-9 | Klebstoffe | Teppichkleber |  | Ganzes Geschoss | DG | Boden |  |  | 18.6.2026 - 17:50 | Daniel Santiago |  |  | Ganzes Geschoss -DG-Boden_MaP-25_26-06-18.jpg | Ganzes Geschoss -DG-Boden_MaP-25_detail_26-06-18.jpg |  | - |  | Asbest | Asbest: Widerlegt
MaP-26 | Einzelprobe | VM-2 | Verputz | Wand |  | Schlafzimmer | DG | Wand |  |  | 18.6.2026 - 17:51 | Daniel Santiago |  |  | Schlafzimmer -DG-Wand_MaP-26_26-06-18.jpg | Schlafzimmer -DG-Wand_MaP-26_detail_26-06-18.jpg |  | - |  | Asbest | Asbest: Widerlegt
MaP-27 | Einzelprobe | VM-2 | Verputz | Wand |  | Estrich | DG | Wand |  |  | 18.6.2026 - 17:53 | Daniel Santiago |  |  | Estrich -DG-Wand_MaP-27_26-06-18.jpg | Estrich -DG-Wand_MaP-27_detail_26-06-18.jpg |  | - |  | Asbest | Asbest: Widerlegt
MaP-28 | Einzelprobe | VM-2 | Verputz | Wand |  | Fassade | EG-DG | Wand |  |  | 18.6.2026 - 18:09 | Daniel Santiago |  |  | Fassade -EG-DG-Wand_MaP-28_26-06-18.jpg | Fassade -EG-DG-Wand_MaP-28_detail_26-06-18.jpg |  | - |  | Asbest | Asbest: Widerlegt
VB-1 | Visueller Befund | VM-11 | Faserzement | Brandschutzplatte |  | Estrich | DG | Cheminée |  |  | 18.6.2026 - 17:55 | Daniel Santiago |  |  | Estrich -DG-Cheminée _VB-1_26-06-18.jpg | Estrich -DG-Cheminée _VB-1_detail_26-06-18.jpg |  | - |  | Asbest | Asbest: Bestätigt
VB-2 | Visueller Befund | VM-12 | Faserzement | Unterdach |  | Estrich | DG | Unterdach |  |  | 18.6.2026 - 17:56 | Daniel Santiago |  |  | Estrich -DG-Unterdach _VB-2_26-06-18.jpg | Estrich -DG-Unterdach _VB-2_detail_26-06-18.jpg |  | - |  | Asbest | Asbest: Widerlegt