## Report
Bezeichnung Befund | Art | Verdachtsmoment | Material | Zugehöriges Bauteil | Farbe | Gebäude/Bereich | Stockwerk/Ebene | Raum/Teilbereich | Bemerkung Probe/Befund | Bemerkung Verdachtsmoment | Erfassungszeitpunkt | Probenehmer | Überblick | Detail | Dateiname Überblick | Dateiname Detail | Menge | Einheit | Mischprobe | Verdacht | Einstufung | Angenommene Trefferwahrscheinlichkeit | Einheit | Aussagesicherheit | Einheit | Risikomenge | Einheit | Begründung | Ergebnis Analytik | Bewertung | Aufgabe | Referenzkarte | X-Koordinate | Y-Koordinate
MaP-1 | Einzelprobe | VM-2 | Fliesenkleber | Sockel |  | Bad | EG |  |  |  | 19.6.2026 - 14:30 | Pascal Kallen |  |  | Bad-EG -_MaP-1_26-06-19.jpg | Bad-EG -_MaP-1_detail_26-06-19.jpg |  | - |  | Asbest | Asbest: Widerlegt
MaP-2 | Einzelprobe | VM-3 | Fliesenkleber | Wand |  | Bad | EG |  |  |  | 19.6.2026 - 14:31 | Pascal Kallen |  |  | Bad-EG -_MaP-2_26-06-19.jpg | Bad-EG -_MaP-2_detail_26-06-19.jpg |  | - |  | Asbest | Asbest: Widerlegt
MaP-3 | Einzelprobe | VM-4 | Verputz | Decke |  | Bad | EG |  |  |  | 19.6.2026 - 14:32 | Pascal Kallen |  |  | Bad-EG -_MaP-3_26-06-19.jpg | Bad-EG -_MaP-3_detail_26-06-19.jpg |  | - |  | Asbest | Asbest: Widerlegt
MaP-4 | Einzelprobe | VM-5 | Verputz | Decke |  | Wohnbereich | EG |  |  |  | 19.6.2026 - 14:33 | Pascal Kallen |  |  | Wohnbereich-EG-_MaP-4_26-06-19.jpg | Wohnbereich-EG-_MaP-4_detail_26-06-19.jpg |  | - |  | Asbest | Asbest: Widerlegt
MaP-5 | Einzelprobe | VM-3 | Fliesenkleber | Wand |  | Küche | EG |  |  |  | 19.6.2026 - 14:39 | Pascal Kallen |  |  | Küche-EG-_MaP-5_26-06-19.jpg | Küche-EG-_MaP-5_detail_26-06-19.jpg |  | - |  | Asbest | Asbest: Widerlegt
MaP-6 | Einzelprobe | VM-7 | Verputz | Wand |  | Wohnbereich | EG |  |  |  | 19.6.2026 - 14:41 | Pascal Kallen |  |  | Wohnbereich-EG-_MaP-6_26-06-19.jpg | Wohnbereich-EG-_MaP-6_detail_26-06-19.jpg |  | - |  | Asbest | Asbest: Widerlegt
MaP-7 | Einzelprobe | VM-2 | Fliesenkleber | Sockel |  | Wohnzimmer | EG |  |  |  | 19.6.2026 - 14:44 | Pascal Kallen |  |  | Wohnzimmer-EG-_MaP-7_26-06-19.jpg | Wohnzimmer-EG-_MaP-7_detail_26-06-19.jpg |  | - |  | Asbest | Asbest: Widerlegt
MaP-8 | Einzelprobe | VM-2 | Fliesenkleber | Sockel |  | Wohnbereich | EG |  |  |  | 19.6.2026 - 14:51 | Pascal Kallen |  |  | Wohnbereich-EG-_MaP-8_26-06-19.jpg | Wohnbereich-EG-_MaP-8_detail_26-06-19.jpg |  | - |  | Asbest | Asbest: Widerlegt
MaP-9 | Einzelprobe | VM-7 | Verputz | Wand |  | Balkon | EG |  |  |  | 19.6.2026 - 15:01 | Pascal Kallen |  |  | Balkon-EG-_MaP-9_26-06-19.jpg | Balkon-EG-_MaP-9_detail_26-06-19.jpg |  | - |  | Asbest | Asbest: Widerlegt
MaP-10 | Einzelprobe | VM-7 | Verputz | Wand |  | Bad | EG |  |  |  | 19.6.2026 - 15:06 | Pascal Kallen |  |  | Bad-EG -_MaP-10_26-06-19.jpg | Bad-EG -_MaP-10_detail_26-06-19.jpg |  | - |  | Asbest | Asbest: Widerlegt
MaP-11 | Einzelprobe | VM-9 | Verputz | Wand |  | Wohnbereich | EG |  |  |  | 19.6.2026 - 15:08 | Pascal Kallen |  |  | Wohnbereich-EG-_MaP-11_26-06-19.jpg | Wohnbereich-EG-_MaP-11_detail_26-06-19.jpg |  | - |  | Asbest | Asbest: Widerlegt
MaP-12 | Einzelprobe | VM-11 | Fliesenkleber | Boden |  | Wohnbereich | EG |  |  |  | 19.6.2026 - 15:11 | Pascal Kallen |  |  | Wohnbereich-EG-_MaP-12_26-06-19.jpg | Wohnbereich-EG-_MaP-12_detail_26-06-19.jpg |  | - |  | Asbest | Asbest: Widerlegt
VB-1 | Visueller Befund | VM-1 | Antidröhnbeschichtung | Waschbecken |  | Küche | EG |  |  |  | 19.6.2026 - 14:28 | Pascal Kallen |  |  | Küche-EG-_VB-1_26-06-19.jpg | Küche-EG-_VB-1_detail_26-06-19.jpg |  | - |  | Asbest | Asbest: Widerlegt