## Report
Bezeichnung Befund | Art | Verdachtsmoment | Material | Zugehöriges Bauteil | Farbe | Gebäude/Bereich | Stockwerk/Ebene | Raum/Teilbereich | Bemerkung Probe/Befund | Bemerkung Verdachtsmoment | Erfassungszeitpunkt | Probenehmer | Überblick | Detail | Dateiname Überblick | Dateiname Detail | Menge | Einheit | Mischprobe | Verdacht | Einstufung | Angenommene Trefferwahrscheinlichkeit | Einheit | Aussagesicherheit | Einheit | Risikomenge | Einheit | Begründung | Ergebnis Analytik | Bewertung | Aufgabe | Referenzkarte | X-Koordinate | Y-Koordinate
MaP-1 | Einzelprobe | VM-1 | Fliesenkleber | Boden |  | Badezimmer | UG | Boden |  |  | 16.6.2026 - 13:55 | Daniel Santiago |  |  | Badezimmer -UG-Boden_MaP-1_26-06-16.jpg | Badezimmer -UG-Boden_MaP-1_detail_26-06-16.jpg | 8 | m² |  | Asbest | Asbest: Bestätigt
MaP-2 | Einzelprobe | VM-2 | Fliesenkleber | Wand |  | Badezimmer | UG | Wand |  |  | 16.6.2026 - 13:58 | Daniel Santiago |  |  | Badezimmer -UG-Wand_MaP-2_26-06-16.jpg | Badezimmer -UG-Wand_MaP-2_detail_26-06-16.jpg | 12 | m² |  | Asbest | Asbest: Bestätigt
MaP-3 | Einzelprobe | VM-3 | Verputz | Wand |  | Badezimmer | UG | Wand |  |  | 16.6.2026 - 14:03 | Daniel Santiago |  |  | Badezimmer -UG-Wand_MaP-3_26-06-16.jpg | Badezimmer -UG-Wand_MaP-3_detail_26-06-16.jpg | 7 | m² |  | Asbest | Asbest: Widerlegt | 80 | % | 84.33 | % | 0.88 | m²
MaP-4 | Einzelprobe | VM-4 | Verputz | Decke |  | Badezimmer | UG | Decke |  |  | 16.6.2026 - 14:06 | Daniel Santiago |  |  | Badezimmer -UG-Decke _MaP-4_26-06-16.jpg | Badezimmer -UG-Decke _MaP-4_detail_26-06-16.jpg | 8 | m² |  | Asbest | Asbest: Widerlegt | 80 | % | 84.05 | % | 1.02 | m²