## Report
Bezeichnung Befund | Art | Verdachtsmoment | Material | Zugehöriges Bauteil | Farbe | Gebäude/Bereich | Stockwerk/Ebene | Raum/Teilbereich | Bemerkung Probe/Befund | Bemerkung Verdachtsmoment | Erfassungszeitpunkt | Probenehmer | Überblick | Detail | Dateiname Überblick | Dateiname Detail | Menge | Einheit | Mischprobe | Verdacht | Einstufung | Angenommene Trefferwahrscheinlichkeit | Einheit | Aussagesicherheit | Einheit | Risikomenge | Einheit | Begründung | Ergebnis Analytik | Bewertung | Aufgabe | Referenzkarte | X-Koordinate | Y-Koordinate
MaP-1 | Einzelprobe | VM-1 | Fliesenkleber | Boden |  | Eingang | EG | Boden |  |  | 22.6.2026 - 11:17 | Daniel Santiago |  |  | Eingang -EG-Boden_MaP-1_26-06-22.jpg | Eingang -EG-Boden_MaP-1_detail_26-06-22.jpg |  | - |  | Asbest | Asbest: Widerlegt
MaP-2 | Einzelprobe | VM-2 | Fliesenkleber | Sockel |  | Eingang | EG | Sockel |  |  | 22.6.2026 - 11:19 | Daniel Santiago |  |  | Eingang -EG-Sockel_MaP-2_26-06-22.jpg | Eingang -EG-Sockel_MaP-2_detail_26-06-22.jpg |  | - |  | Asbest | Asbest: Widerlegt
MaP-3 | Einzelprobe | VM-16 | Verputz | Wand |  | Eingang | EG | Wand |  |  | 22.6.2026 - 11:20 | Daniel Santiago |  |  | Eingang -EG-Wand_MaP-3_26-06-22.jpg | Eingang -EG-Wand_MaP-3_detail_26-06-22.jpg | 30 | m² |  | Asbest | Asbest: Bestätigt | 80 | % | 99.87 | % | 0.12 | m²
MaP-4 | Einzelprobe | VM-4 | Verputz | Decke |  | Eingang | EG | Decke |  |  | 22.6.2026 - 11:22 | Daniel Santiago |  |  | Eingang -EG-Decke_MaP-4_26-06-22.jpg | Eingang -EG-Decke_MaP-4_detail_26-06-22.jpg |  | - |  | Asbest | Asbest: Widerlegt
MaP-5 | Einzelprobe | VM-16 | Verputz | Wand |  | Waschküche | EG | Wand |  |  | 22.6.2026 - 11:23 | Daniel Santiago |  |  | Waschküche -EG-Wand_MaP-5_26-06-22.jpg | Waschküche -EG-Wand_MaP-5_detail_26-06-22.jpg | 28 | m² |  | Asbest | Asbest: Bestätigt | 80 | % | 99.87 | % | 0.12 | m²
MaP-6 | Einzelprobe | VM-4 | Verputz | Decke |  | Waschküche | EG | Decke |  |  | 22.6.2026 - 11:25 | Daniel Santiago |  |  | Waschküche -EG-Decke_MaP-6_26-06-22.jpg | Waschküche -EG-Decke_MaP-6_detail_26-06-22.jpg |  | - |  | Asbest | Asbest: Widerlegt
MaP-7 | Einzelprobe | VM-16 | Verputz | Wand |  | Keller | EG | Wand |  |  | 22.6.2026 - 11:34 | Daniel Santiago |  |  | Keller-EG-Wand_MaP-7_26-06-22.jpg | Keller-EG-Wand_MaP-7_detail_26-06-22.jpg | 30 | m² |  | Asbest | Asbest: Bestätigt | 80 | % | 99.87 | % | 0.12 | m²
MaP-8 | Einzelprobe | VM-4 | Verputz | Decke |  | Keller | EG | Decke |  |  | 22.6.2026 - 11:35 | Daniel Santiago |  |  | Keller-EG-Decke_MaP-8_26-06-22.jpg | Keller-EG-Decke_MaP-8_detail_26-06-22.jpg |  | - |  | Asbest | Asbest: Widerlegt
MaP-9 | Einzelprobe | VM-3 | Verputz | Wand |  | Treppenhaus | EG-OG | Wand |  |  | 22.6.2026 - 11:44 | Daniel Santiago |  |  | Treppenhaus -EG-OG-Wand_MaP-9_26-06-22.jpg | Treppenhaus -EG-OG-Wand_MaP-9_detail_26-06-22.jpg |  | - |  | Asbest | Asbest: Widerlegt
MaP-10 | Einzelprobe | VM-4 | Verputz | Decke |  | Treppenhaus | EG-OG | Decke |  |  | 22.6.2026 - 11:45 | Daniel Santiago |  |  | Treppenhaus -EG-OG-Decke_MaP-10_26-06-22.jpg | Treppenhaus -EG-OG-Decke_MaP-10_detail_26-06-22.jpg |  | - |  | Asbest | Asbest: Widerlegt
MaP-11 | Einzelprobe | VM-1 | Fliesenkleber | Boden |  | WC | OG | Boden |  |  | 22.6.2026 - 12:38 | Daniel Santiago |  |  | WC-OG-Boden_MaP-11_26-06-22.jpg | WC-OG-Boden_MaP-11_detail_26-06-22.jpg |  | - |  | Asbest | Asbest: Widerlegt
MaP-12 | Einzelprobe | VM-2 | Fliesenkleber | Sockel |  | WC | OG | Sockel |  |  | 22.6.2026 - 12:39 | Daniel Santiago |  |  | WC-OG-Sockel_MaP-12_26-06-22.jpg | WC-OG-Sockel_MaP-12_detail_26-06-22.jpg |  | - |  | Asbest | Asbest: Widerlegt
MaP-13 | Einzelprobe | VM-6 | Fliesenkleber | Wand |  | WC | OG | Wand |  |  | 22.6.2026 - 12:40 | Daniel Santiago |  |  | WC-OG-Wand_MaP-13_26-06-22.jpg | WC-OG-Wand_MaP-13_detail_26-06-22.jpg |  | - |  | Asbest | Asbest: Widerlegt
MaP-14 | Einzelprobe | VM-3 | Verputz | Wand |  | WC | OG | Wand |  |  | 22.6.2026 - 12:41 | Daniel Santiago |  |  | WC-OG-Wand_MaP-14_26-06-22.jpg | WC-OG-Wand_MaP-14_detail_26-06-22.jpg |  | - |  | Asbest | Asbest: Widerlegt
MaP-15 | Einzelprobe | VM-4 | Verputz | Decke |  | WC | OG | Decke |  |  | 22.6.2026 - 12:42 | Daniel Santiago |  |  | WC-OG-Decke_MaP-15_26-06-22.jpg | WC-OG-Decke_MaP-15_detail_26-06-22.jpg |  | - |  | Asbest | Asbest: Widerlegt
MaP-16 | Einzelprobe | VM-1 | Fliesenkleber | Boden |  | Küche | OG | Boden |  |  | 22.6.2026 - 13:09 | Daniel Santiago |  |  | Küche-OG-Boden_MaP-16_26-06-22.jpg | Küche-OG-Boden_MaP-16_detail_26-06-22.jpg |  | - |  | Asbest | Asbest: Widerlegt
MaP-17 | Einzelprobe | VM-2 | Fliesenkleber | Sockel |  | Küche | OG | Sockel |  |  | 22.6.2026 - 13:10 | Daniel Santiago |  |  | Küche-OG-Sockel_MaP-17_26-06-22.jpg | Küche-OG-Sockel_MaP-17_detail_26-06-22.jpg |  | - |  | Asbest | Asbest: Widerlegt
MaP-18 | Einzelprobe | VM-6 | Fliesenkleber | Wand |  | Küche | OG | Wand |  |  | 22.6.2026 - 13:11 | Daniel Santiago |  |  | Küche-OG-Wand_MaP-18_26-06-22.jpg | Küche-OG-Wand_MaP-18_detail_26-06-22.jpg |  | - |  | Asbest | Asbest: Widerlegt
MaP-19 | Einzelprobe | VM-3 | Verputz | Wand |  | Küche | OG | Wand |  |  | 22.6.2026 - 13:13 | Daniel Santiago |  |  | Küche-OG-Wand_MaP-19_26-06-22.jpg | Küche-OG-Wand_MaP-19_detail_26-06-22.jpg |  | - |  | Asbest | Asbest: Widerlegt
MaP-20 | Einzelprobe | VM-4 | Verputz | Decke |  | Küche | OG | Decke |  |  | 22.6.2026 - 13:14 | Daniel Santiago |  |  | Küche-OG-Decke_MaP-20_26-06-22.jpg | Küche-OG-Decke_MaP-20_detail_26-06-22.jpg |  | - |  | Asbest | Asbest: Widerlegt
MaP-21 | Einzelprobe | VM-3 | Verputz | Wand |  | Wohnzimmer/Esszimmer | OG | Wand |  |  | 22.6.2026 - 13:27 | Daniel Santiago |  |  | Wohnzimmer-Esszimmer-OG-Wand_MaP-21_26-06-22.jpg | Wohnzimmer-Esszimmer-OG-Wand_MaP-21_detail_26-06-22.jpg |  | - |  | Asbest | Asbest: Widerlegt
MaP-22 | Einzelprobe | VM-4 | Verputz | Decke |  | Wohnzimmer/Esszimmer | OG | Decke |  |  | 22.6.2026 - 13:28 | Daniel Santiago |  |  | Wohnzimmer-Esszimmer-OG-Decke_MaP-22_26-06-22.jpg | Wohnzimmer-Esszimmer-OG-Decke_MaP-22_detail_26-06-22.jpg |  | - |  | Asbest | Asbest: Widerlegt
MaP-23 | Einzelprobe | VM-3 | Verputz | Wand |  | Treppenhaus | OG-DG | Wand |  |  | 22.6.2026 - 13:45 | Daniel Santiago |  |  | Treppenhaus -OG-DG-Wand_MaP-23_26-06-22.jpg | Treppenhaus -OG-DG-Wand_MaP-23_detail_26-06-22.jpg |  | - |  | Asbest | Asbest: Widerlegt
MaP-24 | Einzelprobe | VM-4 | Verputz | Decke |  | Treppenhaus | OG-DG | Decke |  |  | 22.6.2026 - 13:46 | Daniel Santiago |  |  | Treppenhaus -OG-DG-Decke_MaP-24_26-06-22.jpg | Treppenhaus -OG-DG-Decke_MaP-24_detail_26-06-22.jpg |  | - |  | Asbest | Asbest: Widerlegt
MaP-25 | Einzelprobe | VM-1 | Fliesenkleber | Boden |  | Badezimmer | OG | Boden |  |  | 22.6.2026 - 13:46 | Daniel Santiago |  |  | Badezimmer -OG-Boden_MaP-25_26-06-22.jpg | Badezimmer -OG-Boden_MaP-25_detail_26-06-22.jpg |  | - |  | Asbest | Asbest: Widerlegt
MaP-26 | Einzelprobe | VM-17 | Fliesenkleber | Wand |  | Badezimmer | OG | Wand |  |  | 22.6.2026 - 13:47 | Daniel Santiago |  |  | Badezimmer -OG-Wand_MaP-26_26-06-22.jpg | Badezimmer -OG-Wand_MaP-26_detail_26-06-22.jpg | 14 | m² |  | Asbest | Asbest: Bestätigt
MaP-27 | Einzelprobe | VM-10 | Verputz | Wand/ Decke |  | Badezimmer | OG | Wand/ Decke |  |  | 22.6.2026 - 13:50 | Daniel Santiago |  |  | Badezimmer -OG-Wand- D..._MaP-27_26-06-22.jpg | Badezimmer -OG-Wand- D..._MaP-27_detail_26-06-22.jpg |  | - |  | Asbest | Asbest: Widerlegt
MaP-28 | Einzelprobe | VM-3 | Verputz | Wand |  | Schlafzimmer | OG | Wand |  |  | 22.6.2026 - 14:02 | Daniel Santiago |  |  | Schlafzimmer -OG-Wand_MaP-28_26-06-22.jpg | Schlafzimmer -OG-Wand_MaP-28_detail_26-06-22.jpg |  | - |  | Asbest | Asbest: Widerlegt
MaP-29 | Einzelprobe | VM-4 | Verputz | Decke |  | Schlafzimmer | OG | Decke |  |  | 22.6.2026 - 14:03 | Daniel Santiago |  |  | Schlafzimmer -OG-Decke_MaP-29_26-06-22.jpg | Schlafzimmer -OG-Decke_MaP-29_detail_26-06-22.jpg |  | - |  | Asbest | Asbest: Widerlegt
MaP-30 | Einzelprobe | VM-12 | Klebstoffe | Teppich |  | Treppenhaus/ Gang | OG-DG | Boden |  |  | 22.6.2026 - 14:17 | Daniel Santiago |  |  | Treppenhaus- Gang-OG-DG-Boden_MaP-30_26-06-22.jpg | Treppenhaus- Gang-OG-DG-Boden_MaP-30_detail_26-06-22.jpg |  | - |  | Asbest | Asbest: Widerlegt
MaP-31 | Einzelprobe | VM-3 | Verputz | Wand |  | Gang | DG | Wand |  |  | 22.6.2026 - 14:18 | Daniel Santiago |  |  | Gang-DG-Wand_MaP-31_26-06-22.jpg | Gang-DG-Wand_MaP-31_detail_26-06-22.jpg |  | - |  | Asbest | Asbest: Widerlegt
MaP-32 | Einzelprobe | VM-4 | Verputz | Decke |  | Gang | DG | Decke |  |  | 22.6.2026 - 14:20 | Daniel Santiago |  |  | Gang-DG-Decke_MaP-32_26-06-22.jpg | Gang-DG-Decke_MaP-32_detail_26-06-22.jpg |  | - |  | Asbest | Asbest: Widerlegt
MaP-33 | Einzelprobe | VM-6 | Fliesenkleber | Wand |  | Duschkabine | DG | Wand |  |  | 22.6.2026 - 14:21 | Daniel Santiago |  |  | Duschkabine -DG-Wand_MaP-33_26-06-22.jpg | Duschkabine -DG-Wand_MaP-33_detail_26-06-22.jpg |  | - |  | Asbest | Asbest: Widerlegt
MaP-34 | Einzelprobe | VM-16 | Verputz | Wand |  | Schlafzimmer | DG | Wand |  |  | 22.6.2026 - 14:24 | Daniel Santiago |  |  | Schlafzimmer -DG-Wand_MaP-34_26-06-22.jpg | Schlafzimmer -DG-Wand_MaP-34_detail_26-06-22.jpg | 25 | m² |  | Asbest | Asbest: Bestätigt | 80 | % | 99.87 | % | 0.12 | m²
MaP-35 | Einzelprobe | VM-4 | Verputz | Decke |  | Schlafzimmer | DG | Decke |  |  | 22.6.2026 - 14:25 | Daniel Santiago |  |  | Schlafzimmer -DG-Decke_MaP-35_26-06-22.jpg | Schlafzimmer -DG-Decke_MaP-35_detail_26-06-22.jpg |  | - |  | Asbest | Asbest: Widerlegt
MaP-36 | Einzelprobe | VM-14 | Fensterkitt | Fenster |  | Ganzes Haus | EG-DG | Fenster |  |  | 22.6.2026 - 14:35 | Daniel Santiago |  |  | Ganzes Haus-EG-DG-Fenster_MaP-36_26-06-22.jpg | Ganzes Haus-EG-DG-Fenster_MaP-36_detail_26-06-22.jpg | 20 | Stück |  | Asbest | Asbest: Bestätigt
MaP-37 | Einzelprobe | VM-15 | Anschlagkitt | Fensterrahmen |  | Ganzes Haus | EG-DG | Fensterrahmen |  |  | 22.6.2026 - 14:36 | Daniel Santiago |  |  | Ganzes Haus-EG-DG-Fenster..._MaP-37_26-06-22.jpg | Ganzes Haus-EG-DG-Fenster..._MaP-37_detail_26-06-22.jpg |  | - |  | Asbest | Asbest: Widerlegt
MaP-38 | Einzelprobe | VM-3 | Verputz | Wand |  | Fassade | EG-DG | Wand |  |  | 22.6.2026 - 14:52 | Daniel Santiago |  |  | Fassade-EG-DG-Wand_MaP-38_26-06-22.jpg | Fassade-EG-DG-Wand_MaP-38_detail_26-06-22.jpg |  | - |  | Asbest | Asbest: Widerlegt
VB-1 | Visueller Befund | VM-5 | LAP | Elektrotableu |  | Keller | EG | Elektrotableau |  |  | 22.6.2026 - 11:27 | Daniel Santiago |  |  | Keller-EG-Elektro..._VB-1_26-06-22.jpg | Keller-EG-Elektro..._VB-1_detail_26-06-22.jpg | 1 | Stück |  | Asbest | Asbest: Bestätigt
VB-2 | Visueller Befund | VM-7 | Faserzement | Fallrohr |  | WC | EG-DG | Fallrohr |  | Gusseisen | 22.6.2026 - 13:01 | Daniel Santiago |  |  | WC-EG-DG-Fallrohr_VB-2_26-06-22.jpg | WC-EG-DG-Fallrohr_VB-2_detail_26-06-22.jpg |  | - |  | Asbest | Asbest: Widerlegt
VB-3 | Visueller Befund | VM-8 | Flachdichtung | Heizkörper |  | Gang | OG | Heizkörper |  |  | 22.6.2026 - 13:06 | Daniel Santiago |  |  | Gang-OG-Heizkör..._VB-3_26-06-22.jpg | Gang-OG-Heizkör..._VB-3_detail_26-06-22.jpg |  | - |  | Asbest | Asbest: Ungeklärt
VB-4 | Visueller Befund | VM-9 | Asbest Schnurr | Cheminée |  | Küche | OG | Cheminée |  |  | 22.6.2026 - 13:08 | Daniel Santiago |  |  | Küche-OG-Cheminée_VB-4_26-06-22.jpg | Küche-OG-Cheminée_VB-4_detail_26-06-22.jpg | 1 | m |  | Asbest | Asbest: Bestätigt
VB-5 | Visueller Befund | VM-11 | Klebstoffe | Parkettboden |  | Ganzes Geschoss | OG | Boden |  |  | 22.6.2026 - 14:03 | Daniel Santiago |  |  | Ganzes Geschoss-OG-Boden_VB-5_26-06-22.jpg | Ganzes Geschoss-OG-Boden_VB-5_detail_26-06-22.jpg |  | - |  | Asbest | Asbest: Ungeklärt
VB-6 | Visueller Befund | VM-13 | Faserzement | Unterdach |  | Estrich | DG | Unterdach |  |  | 22.6.2026 - 14:26 | Daniel Santiago |  |  | Estrich-DG-Unterdach_VB-6_26-06-22.jpg | Estrich-DG-Unterdach_VB-6_detail_26-06-22.jpg |  | - |  | Asbest | Asbest: Widerlegt